## Plan1
LOCAL: rua MANOEL SERAFIM
| DATA: | 07 de fevereiro de 2004
Densidade de Campo - Método do CONE de AREIA
RESULTADOS
Registro ( No. Furo ) | 1 | 2 | 3
Densidade IN "SITO" | 1900.4986 | 1942.5432 | 1940.7327
Densidade de LABORATÓRIO | 1940 | 2087 | 2017
Grau de Compactação | 97.9638 | 93.0783 | 96.2188
Umidade de Campo (%) | 8.4 | 11.9 | 10.3
Umidade Ótima (%) | 11.2 | 8.1 | 8.6
Desvio de Umidade (%) | -2.8 | 3.8 | 1.7
D A D O S de C A M P O
Registro (No. Furo) | 1 | 2 | 3
Posição | LE | LE | LE
Espessura da Camada (cm) | 12-60 | 20-75 | 20-60
Número da Camada | 2 | 2 | 2
DETERMINAÇÃO de DENSIDADE
Registro (No. Furo) | 1 | 2 | 3
1. Peso aparelho + areia | 7000 | 6901 | 6820
2. Peso aparelho + resto areia | 4750 | 4690 | 4512
3. Peso da areia consumida ( 1 - 2 ) | 2250 | 2211 | 2308
4. Densidade da Areia | 1531 | 1531 | 1531
5.Peso da Areia no Cone | 528 | 528 | 528
6. Peso da Areia na Cava ( 3 - 5 ) | 1722 | 1683 | 1780
7. Volume da cava ( 6 - 4 ) | 1.1248 | 1.0993 | 1.1626
8. Peso do solo úmido escavado | 2318 | 2387 | 2483
9. Peso do solo seco escavado | 2137.5954 | 2135.4019 | 2256.3712
10. Densidade Solo Seco ( 9 / 7 ) | 1900.4986 | 1942.5432 | 1940.7327
DETERMINAÇÃO da UMIDADE
Cápsula No | 19 | 6 | 60
Peso do Solo Úmido + Cápsula | 116.52 | 77.8 | 87.4
Peso do Solo Seco + Cápsula | 110.63 | 71.87 | 81.23
Peso da água | 5.89 | 5.93 | 6.17
Peso da Cápsula | 40.84 | 21.54 | 19.8
Peso do Solo Seco | 69.79 | 50.33 | 61.43
Umidade Média em Percentagem | 8.4396 | 11.7822 | 10.044
Umidade Média
GRAU de COMPACTAÇÃO
Densidade máx.ensaio compactação | 1940 | 2087 | 2017
Grau de compactação (%) | 97.9638 | 93.0783 | 96.2188