## Plan1
LOCAL DE SONDAGEM |  |  | NA | ANÁLISE GRANULOMÉTRICA | [9 empty] | ENSAIOS FÍSICOS |  | CLASSIF. |  | COMPACTAÇÃO AASHO |  | I.S.C |  |  |  | TIPO DE SOLO N/C NÃO COLETADO
Casa/FURO | POSIÇÃO | Profund. (cm) | ( m ) | 2" | 1" | 3/4" | 3/8" | Nº 4 | Nº 10 | Nº 20 | Nº 40 | Nº 60 | Nº 200 | LL | IP | IG | HRB | D MÁX | H ÓT. | H | DENS. | EXP. | ISC | CLASSIF. AASHO | CLASSIF. VISUAL
Casa nº 15 | LE | 0-12 |  | x | x | x | x | x | x | x | x | x | x | x | x | x | x | x | x | x | x | x | x |  | Saibro fino Revestimento primário N/C
Furo 1 | LE | 12-60 | [5 empty] | 100 | 99 | 94 | 81 | 70 | 35.4 | 23 | 9 | 0 | A2-4 | 1940 | 11.2 | 11.5 | 1921 | 0.35 | 10 | AREIA SILTOSA | Argila Arenosa Marrom
| LE | 60-150 |  | x | x | x | x | x | x | x | x | x | x | x | x | x | x | x | x | x | x | x | x |  | Argila Arenosa Vermelha
Casa nº 85 | LE | 0-20 |  | x | x | x | x | x | x | x | x | x | x | x | x | x | x | x | x | x | x | x | x |  | Revestimento primário N/C
Furo 2 | LE | 20-75 |  |  |  |  | 100 | 99 | 94 | 88 | 75 | 64 | 30 | 15 | 3 | 0 | A2-4 | 2087 | 8.1 | 7.7 | 2118 | 0.1 | 13 | AREIA SILTOSA | Argila Arenosa Marrom
| LE | 75-150 |  | x | x | x | x | x | x | x | x | x | x | x | x | x | x | x | x | x | x | x | x |  | Argila Arenosa Vermelha
Casa n. 135 | LE | 0-20 |  | x | x | x | x | x | x | x | x | x | x | x | x | x | x | x | x | x | x | x | x |  | Saibro fino Revestimento primário N/C
Furo 3 | LE | 20-60 |  |  |  | 100 | 98 | 86 | 82 | 62 | 44 | 32 | 15 | 0 | 0 | 0 | A1-B | 2017 | 8.6 | 8.3 | 2008 | 0.14 | 23 | AREIA | Saibro Argiloso Cinza
| LE | 60-150 | 1.2 | x | x | x | x | x | x | x | x | x | x | x | x | x | x | x | x | x | x | x | x |  | Argila Arenosa Preta
HIDROSUL Saneamento e Hidrologia Ltda. | [14 empty] | RESULTADOS DE ENSAIOS Rua MANOEL SERAFIM TRECHO: rua Santa Bárbara até o final | [8 empty] | DATA: 12 / 02 / 2004 FOLHA 1