## Plan1
LOCAL DE SONDAGEM |  |  | NA | FURO | ANÁLISE GRANULOMÉTRICA | [9 empty] | ENSAIOS FÍSICOS |  | CLASSIF. |  | Compactação AASHO |  | I.S.C |  |  |  | TIPO DE SOLO N/C NÃO COLETADO
CASA | POSIÇÃO | PROFUND. (cm) |  |  | 2" | 1" | 3/4" | 3/8" | Nº 4 | Nº 10 | Nº 20 | Nº 40 | Nº 60 | Nº 200 | LL | IP | IG | HRB | D MÁX | H ÓT. | H | DENS. | EXP. | ISC | CLASSIF. AASHO | CLASSIF. VISUAL
No. 2001 | EX | 0-20 |  | 1 | [21 empty] | ATERRO COM CALIÇA
|  | 20-70 |  | 1 | [21 empty] | SILTE ARENOSO AMARELO
|  | 70-150 |  | 1 |  | 100 | 96 | 91 | 84 | 81 | 70 | 60 | 52 | 27 | 18 | 3 | 0 | A-2-4 | 2010 | 10.1 | 9.7 | 2008 | 0.73 | 16 | ARGILA ARENOSA | SAIBRO AMARELO
|  | 150 |  | 1 | [21 empty] | FINAL DA SONDAGEM
No.1881 | LD | 0=60 |  | 2 | [21 empty] | MISTURA DE MATERIAIS
|  | 60-150 |  | 2 |  |  |  |  | 100 | 68 | 58 | 50 | 38 | 28 | NP | NP | 0 | A-2-4 | 1810 | 13.5 | 13.9 | 1801 | 0.2 | 14 | ARGILA ARENOSA | SILTE C/SAIBRO AMARELO
|  | 150 | [23 empty] | FINAL DA SONDAGEM
No. 1855 | LE | 0-72 |  | 3 | [21 empty] | ARGILA C/SAIBRO VARIEGADA
|  | 72-150 |  | 3 |  |  |  |  | 100 | 65 | 55 | 47 | 34 | 26 | NP | NP | 0 | A-2-4 | 1870 | 12.9 | 12.4 | 1854 | 0.6 | 15 | ARGILA ARENOSA | SILTE C/SAIBRO AMARELO
|  | 150 | [23 empty] | FINAL DA SONDAGEM
HIDROSUL Saneamento e Hidrologia Ltda. | [14 empty] | RESULTADOS DE ENSAIOS Acesso da Escadaria da Guilherme Alves Trecho : do prédio 1855 ao prédio 2045 | [8 empty] | DATA: 14 de agosto de 2004