## Plan1
LOCAL: rua CLAUDIONOR MORAIS
(Travessa A da Vila Glorinha)
Densidade de Campo - Método do CONE de AREIA
RESULTADOS
Registro ( No. Furo ) | 1 | 2 | 3 | 4 | 5
Densidade IN "SITO" | 1633 | 1633 | 1704 | 1716 | 1707
Densidade de LABORATÓRIO | 1814 | 1726 | 1735 | 1730 | 1756
Grau de Compactação | 90% | 94.6% | 98.2% | 99.2% | 97.2%
Umidade de Campo | 12 | 16.9 | 11.5 | 14.6 | 12.8
Umidade Ótima | 12 | 12.4 | 11.4 | 16.7 | 16.6
Desvio de Umidade | 0% | 4.5% | 0.1% | -2.1% | -3.8%
D A D O S de C A M P O
Registro (No. Furo) | 1 | 2 | 3 | 4 | 5
Posição | E | E | E | E | E
Espessura da Camada (cm) | 0,18 a 1,50 | 0,20 a 0,75 | 0,20 a 0,60 | 0,15 a 1,50 | 0,20 a 1,00
Número da Camada | 2 | 2 | 2 | 2 | 2
DETERMINAÇÃO de DENSIDADE
Registro (No. Furo)
1. Peso aparelho + areia | 7000 | 7000 | 7000 | 7000 | 7000
2. Peso aparelho + resto areia | 4910 | 4890 | 4935 | 4915 | 4920
3. Peso da areia consumida ( 1 - 2 ) | 2090 | 2110 | 2065 | 2085 | 2080
4. Densidade da Areia | 1527 | 1527 | 1527 | 1527 | 1527
5.Peso da Areia no Cone | 525 | 525 | 525 | 525 | 525
6. Peso da Areia na Cava ( 3 - 5 ) | 1565 | 1585 | 1540 | 1560 | 1555
7. Volume da cava ( 6 - 4 ) | 1025 | 1038 | 1008 | 1022 | 1018
8. Peso do solo úmido escavado | 1875 | 1940 | 1915 | 2010 | 1960
9. Peso do solo seco escavado | 1674 | 1726 | 1717 | 1754 | 1737
10. Densidade Solo Seco ( 9 / 7 ) | 1633 | 1663 | 1704 | 1716 | 1707
DETERMINAÇÃO da UMIDADE
Cápsula No | 7 | 60 | 75 | 106 | 862
Peso do Solo Úmido + Cápsula | 100.74 | 101.64 | 113.03 | 99.81 | 137.64
Peso do Solo Seco + Cápsula | 93.01 | 92.6 | 104.7 | 90.1 | 125.32
Peso da água | 7.73 | 9.04 | 8.33 | 9.71 | 12.32
Peso da Cápsula | 28.75 | 19.8 | 32.17 | 23.78 | 29.29
Peso do Solo Seco | 64.26 | 72.8 | 72.53 | 66.32 | 96.03
Umidade Média em Percentagem | 12.0293 | 12.4176 | 11.4849 | 14.6411 | 12.8293
Umidade Média | 12 | 12.4 | 21.5 | 14.6 | 12.8
GRAU de COMPACTAÇÃO
Densidade máx.ensaio compactação | 1814 | 1726 | 1735 | 1730 | 1756
Grau de compactação | 90 | 96.3 | 98.2 | 99.2 | 97.2