## Plan1
CÁLCULO DO ÍNDICE DE SUPORTE DE PROJETO
E ESTRUTURA DO PAVIMENTO
Logradouro: rua PM Pedro Guilherme Senna
| FURO | Isp
| 1 | 14
| 2 | 10
| 3 | 12.2
| Média Aritimética | 12.0667
[5 empty] | n = | 3 | então | k = | 1.64
[5 empty] | I.S.p Calculado = |  |  | 10.1698 | %
[5 empty] | I.S.p Máx = |  |  | 15.3258 | %
[5 empty] | I.S.p Mín = |  |  | 8.8075 | %
| ISC (calculado) |  |  |  | 10 | %
| NÚMERO DE SOLICITAÇÕES DO EIXO PADRÃO |  |  |  | 40000
| REVESTIMENTO MÍNIMO A SER ADOTADO |  |  |  | 22 | cm | Pedra Irregular
| ESPESSURA MÍNIMA DA CAMADA GRANULAR |  |  |  | 15 | cm
| PAVIMENTAÇÃO EXISTENTE : |  | SEM PAVIMENTO
| 32 = ( 1 x 22 ) + ( 1 x 15 ) + ( 0,77 X h20 ) |  |  | R adotado = 22 cm
| B adotado = 15cm (mínimo executado) |  |  | h20 adotado = zero
PAVIMENTO PROJETADO:
PAVIMENTO: Pedra Irregular sobre colchão de areia (22 cm)
BASE: 15 cm BRITA GRADUADA
SUB-BASE: zero AREIA