## Plan1
Local: rua MARCOS SPRITZER
Data: 26.10.2003
Densidade de Campo - Método do CONE de AREIA
RESULTADOS
Registro ( No. Furo ) | 1 | 2 | 3
Densidade IN "SITO" | 1860 | 1931 | 1840
Densidade de LABORATÓRIO | 1820 | 1920 | 1910
Grau de Compactação | 102.1% | 100.5% | 102.8%
Umidade de Campo | 11.1 | 12.2 | 14.4
Umidade Ótima | 12.7 | 11.7 | 13.7
Desvio de Umidade | -1.6% | 0.5% | 0.7%
D A D O S de C A M P O
Registro (No. Furo) | 1 | 2 | 3
Posição | LD | LE | LD
Espessura da Camada (cm) | 0,05 a 0,25 | 0,03 a 0,29 | 0,13 a 0,67
Número da Camada | 1 | 1 | 2
DETERMINAÇÃO de DENSIDADE
Registro (No. Furo)
1. Peso aparelho + areia | 6930 | 4830 | 6780
2. Peso aparelho + resto areia | 4830 | 2640 | 4580
3. Peso da areia consumida ( 1 - 2 ) | 2100 | 2190 | 2200
4. Densidade da Areia | 1527 | 1527 | 1527
5.Peso da Areia no Cone | 532 | 532 | 532
6. Peso da Areia na Cava ( 3 - 5 ) | 1568 | 1658 | 1668
7. Volume da cava ( 6 / 4 ) | 1.0269 | 1.0858 | 1.0923
8. Peso do solo úmido escavado | 2122 | 2353 | 2396
9. Peso do solo seco escavado | 2114.4 | 2346.6 | 2385.4
10. Densidade Solo Seco ( 9 / 7 ) | 1860 | 1931 | 1910
DETERMINAÇÃO da UMIDADE
Cápsula No | 312 | 6 | 24
Peso do Solo Úmido + Cápsula | 95.7 | 80.5 | 114.8
Peso do Solo Seco + Cápsula | 88.1 | 74.1 | 104.2
Peso da água | 7.6 | 6.4 | 10.6
Peso da Cápsula | 19.41 | 21.59 | 33.3
Peso do Solo Seco | 68.69 | 52.51 | 70.9
Umidade Média em Percentagem | 11.0642 | 12.1882 | 14.9506
Umidade Média | 11 | 12 | 15
GRAU de COMPACTAÇÃO
Densidade máx.ensaio compactação | 1820 | 1920 | 1910
Grau de compactação | 102.1% | 100.5% | 102.8%