## Plan1
LOCAL: Beco 4 da Chácara das Bananeiras
DATA: 12 de fevereiro de 2003
Densidade de Campo - Método do CONE de AREIA
RESULTADOS
Registro ( No. Furo ) | 1 | 2 | 3 | 4 | 5 | 6 | 7 | 7
Densidade IN "SITO" | 1950 | 1792 | 1812 | 1790 | 1720 | 1718 | 1721
Densidade de LABORATÓRIO | 2021 | 1867 | 1810 | 1865 | 1790 | 1805 | 1808
Grau de Compactação | 96.4% | 96.2 | 100% | 96% | 96.1% | 95.01% | 95.1%
Umidade de Campo | 7% | 20.3% | 12% | 13.2% | 12.8% | 17.15% | 17.2% | 15.8%
Umidade Ótima | 8.4% | 17.1% | 13% | 12% | 14.7% | 14.2% | 15.4% | 17.6%
Desvio de Umidade | -1.4% | 3.2% | -1% | 1.2% | -1.9% | 2.95% | 1.8% | 1.8%
D A D O S de C A M P O
Registro (No. Furo) | 1 | 2 | 3 | 4 | 5 | 6 | 7 | 7
Posição | E | E | E | E | E | E | E | E
Espessura da Camada (cm) | 0 a 50 | 30 a 150 | 8 a 150 | 28 a 150 | 0 a 150 | 30 a 150 | 40 a 70 | 70 a 130
Número da Camada | 1 | 2 | 2 | 2 | 1 | 2 | 2 | 3
DETERMINAÇÃO de DENSIDADE
Registro (No. Furo) | 1 | 2 | 3 | 4 | 5 | 6 | 7 | 7
1. Peso aparelho + areia | 8121 | 8117 | 8100 | 8163 | 8031 | 8178 | 8181
2. Peso aparelho + resto areia | 5887 | 5890 | 6000 | 6063 | 5890 | 6055 | 6060
3. Peso da areia consumida ( 1 - 2 ) | 2234 | 2227 | 2100 | 2100 | 2141 | 2123 | 2121
4. Densidade da Areia | 1527 | 1527 | 1522 | 1527 | 1527 | 1527 | 1527
5.Peso da Areia no Cone | 532 | 532 | 532 | 532 | 532 | 532 | 532
6. Peso da Areia na Cava ( 3 - 5 ) | 1702 | 1695 | 1568 | 1568 | 1609 | 1591 | 1589
7. Volume da cava ( 6 - 4 ) | 1115 | 1115 | 1027 | 1028 | 1054 | 1041 | 1041
8. Peso do solo úmido escavado | 2326 | 2320 | 2084 | 2083 | 2045 | 2100 | 2100
9. Peso do solo seco escavado | 2173 | 2171 | 1861 | 1840 | 1813 | 1792 | 1792
10. Densidade Solo Seco ( 9 / 7 ) | 1.95 | 1.947 | 1.812 | 1.79 | 1.72 | 1.721 | 1.721
DETERMINAÇÃO da UMIDADE
Cápsula No | 35 | 81 | 24 | 118 | 124 | 32 | 730 | 630
Peso do Solo Úmido + Cápsula | 42.05 | 87.3 | 87.27 | 81.98 |  | 89.18 | 89.18 | 95.87
Peso do Solo Seco + Cápsula |  | 78.1 | 82 | 76.2 | 85 | 80.82 | 80.82 | 87.21
Peso da água
Peso da Cápsula | 33.3 | 32.9 | 33.06 | 32.4 | 25.48 | 32.21 | 32.21 | 38
Peso do Solo Seco | 54.9 | 45.2 | 48.94 | 43.8 | 59.53 | 48.63 | 48.61
Umidade Média em Percentagem | 7 | 20.3 | 12 | 13.2 | 12.8 | 17.15 | 17.2 | 17.6
Umidade Média
LOCAL: rua Nossa Senhora da Boa Viagem, Ilha da Pintada
DATA: 22.05.2002
Densidade de Campo - Método Cilindro Cortante
RESULTADOS
Registro ( No. Furo ) | 10 | 11 | 12 | 13
Densidade Aparente Média | 1786 | 1953 | 1895 | 1814
Dens.Máx.do E. Compactação | 1771 | 1672 | 1707 | 2017
Grau de Compactação | 100.847 | 116.8062 | 111.0135 | 89.9355
D A D O S de C A M P O
Furo No. | 10 | 11 | 12 | 13
Posição
Espessura da Camada (cm) | 10a25 | 15a30 | 19a34 | 22a37
Número da Camada | 1 | 2 | 2 | 2
DETERMINAÇÃO de DENSIDADE
Cilindro No | 2 | 2 | 2 | 2
1. Peso (solo ümido + cilindro) | 3451 | 3511 | 3491 | 3486
2. Peso do Cilindro | 1471 | 1471 | 1471 | 1471
3. Peso do solo úmido ( 1-2 ) | 1980 | 2040 | 2020 | 2015
4. Volume do Cilindro | 974 | 974 | 974 | 974
5.Densidade Aparente Úmida ( 3:4 ) | 2032 | 2094 | 2073 | 2068
6. Densidade Aparente Seca | 1786 | 1953 | 1895 | 1814
Densidade Média | 1786 | 1953 | 1895 | 1814
DETERMINAÇÃO da UMIDADE
Cápsula No | 51 | 35 | 61 | 73
Peso do Solo Úmido + Cápsula | 139.19 | 118.43 | 123.97 | 144.75
Peso do Solo Seco + Cápsula | 124.88 | 111.82 | 115.5 | 131.33
Peso da água | 14.31 | 6.61 | 8.47 | 13.42
Peso da Cápsula | 21.73 | 20.63 | 25.35 | 35.41
Peso do Solo Seco | 103.15 | 91.19 | 90.15 | 95.92
Umidade em Percentagem | 13.873 | 7.2486 | 9.3955 | 13.9908
Umidade média | 13.8 | 7.2 | 9.4 | 14.0