## Plan1
LOCAL: rua Humberto Albino Bianchi, Vila Farrapos
DATA: 15.04.2002
Densidade de Campo - Método Cilindro Cortante
RESULTADOS
Registro ( No. Furo ) | 1 | 2 | 3
Densidade Aparente Média | 1453 | 1695 | 1622
Dens.Máx.do E. Compactação | 1644 | 1823 | 1852
Grau de Compactação | 88.382 | 92.9786 | 87.581
D A D O S de C A M P O
Furo No. | 1 | 2 | 3
Posição | E | E | E
Espessura da Camada (cm) | 16 a 31 | 17 a 32 | 20 a 35
Número da Camada | 2 | 2 | 2
DETERMINAÇÃO de DENSIDADE
Cilindro No | 2 | 2 | 2
1. Peso (solo ümido + cilindro) | 3179 | 3331 | 3279
2. Peso do Cilindro | 1471 | 1471 | 1471
3. Peso do solo úmido ( 1-2 ) | 1708 | 1860 | 1808
4. Volume do Cilindro | 0.974 | 0.974 | 0.974
5.Densidade Aparente Úmida ( 3:4 ) | 1753.5934 | 1909.6509 | 1856.2628
6. Densidade Aparente Seca | 1453 | 1695 | 1622
Densidade Média | 1453 | 1695 | 1622
DETERMINAÇÃO da UMIDADE
Cápsula No | 27 | 83 | 66
Peso do Solo Úmido + Cápsula | 119.29 | 106.03 | 111.05
Peso do Solo Seco + Cápsula | 105.29 | 96.76 | 99.59
Peso da água | 14 | 9.27 | 11.46
Peso da Cápsula | 37.75 | 23.56 | 20
Peso do Solo Seco | 67.54 | 73.2 | 79.59
Umidade em Percentagem | 20.7285 | 12.6639 | 14.3988
Umidade média | 20.7285 | 12.6639 | 14.3988