## RUA 7
LOCAL DE SONDAGEM |  |  |  | REGISTRO | ANÁLISE GRANULOMÉTRICA | [9 empty] | ENSAIOS FÍSICOS |  | CLASSIFICAÇÃO |  | COMPACTAÇÃO ASSHTO |  | I.S.C |  |  |  | TIPO DE SOLO
ESTACA | POSIÇÃO | PROF. (cm) | PROF. |  | 2" | 1" | 3/4" | 3/8" | Nº 4 | Nº 10 | Nº 20 | Nº 40 | Nº 60 | Nº 200 | LL | IP | IG | HRB | D. MAX g/cm³ | H. OT. (%) | H % | DENS g/cm³ | EXP. | ISC (%) | CLASSIFICAÇÃO AASHTO | CLASSIFICAÇÃO VISUAL
N A
10+10 | EIXO | 00-30 |  | 1 | [21 empty] | SAIBRO ARENOSO CINZA
10+10 |  | 30-100 |  | 1 |  |  |  |  | 100 | 86 | 64 | 53 | 41 | 23 | NP | NP | 0 | A2-4 | 2078 | 8.1 | 7.9 | 2091 | 0.15 | 21 | AREIA SILTOSA | AREIA SILTOSA PARDA
8+10 | EIXO | 00-12 |  | 2 | [21 empty] | SAIBRO
8+10 |  | 12-50 |  | 2 |  |  |  |  | 100 | 99 | 86 | 75 | 63 | 40 | 23 | 11 | 1 | A-6 | 1822 | 11.7 | 11.2 | 1915 | 0.11 | 6 | ARGILA ARENOSA | SAIBRO ARENOSO CINZA
8+10 |  | 50-100 |  | 2 |  |  |  |  | 100 | 85 | 74 | 70 | 63 | 49 | 51 | 19 | 7 | A7-5 | 1854 | 13.6 | 14 | 1806 | 0.34 | 7 | ARGILA ARENOSA | ARGILA ARENOSA AMARELA
6+00 | EIXO | 00-05 |  | 3 | [21 empty] | SAIBRO
6+00 |  | 05-40 |  | 3 |  |  |  |  | 100 | 83 | 62 | 47 | 34 | 13 | NP | NP | 0 | A2-4 | 2004 | 10.7 | 10.4 | 1985 | 0.4 | 10 | AREIA SILTOSA | AREIA SILTOSA PARDA
3+10 | EIXO | 00-35 |  | 4 | [21 empty] | SAIBRO ARENOSO
3+10 |  | 35-90 |  | 4 | [5 empty] | 100 | 89 | 80 | 63 | 41 | 27 | 13 | 2 | A-6 | 1849 | 13 | 13.5 | 1801 | 0.77 | 5 | ARGILA ARENOSA | ARGILA ARENOSA CINZA
1+00 | EIXO | 00-15 |  | 5 | [21 empty] | SAIBRO
1+00 |  | 15-100 |  | 5 |  |  |  | 100 | 87 | 68 | 57 | 45 | 34 | 15 | NP | NP | 0 | A2-4 | 1760 | 11 | 11.1 | 1756 | 0.79 | 8 | AREIA SILTOSA | AREIA SILTOSA PARDA