## Binho
LOCAL DE SONDAGEM |  |  |  | REGISTRO | ANÁLISE GRANULOMÉTRICA | [9 empty] | ENSAIOS FÍSICOS |  | CLASSIFICAÇÃO |  | COMPACTAÇÃO ASSHTO |  | I.S.C |  |  |  | TIPO DE SOLO
ESTACA | POSIÇÃO | PROF. (cm) | PROF. |  | 2" | 1" | 3/4" | 3/8" | Nº 4 | Nº 10 | Nº 20 | Nº 40 | Nº 60 | Nº 200 | LL | IP | IG | HRB | D. MAX g/cm³ | H. OT. (%) | H % | DENS g/cm³ | EXP. | ISC (%) | CLASSIFICAÇÃO AASHTO | CLASSIFICAÇÃO VISUAL
N A
0+10 | EIXO | 00-30 |  | 1 | [21 empty] | SAIBRO
|  | 30-100 |  | 1 |  |  |  |  | 100 | 95 | 81 | 69 | 58 | 29 | 20 | 9 | 0 | A2-4 | 2064 | 8.6 | 8.5 | 2055 | 0.11 | 5 | AREIA SILTOSA | AREIA SILTOSA MARROM
3+10 | EIXO | 00-40 |  | 2 | [21 empty] | SAIBRO
|  | 40-100 |  | 2 | [5 empty] | 100 | 88 | 72 | 58 | 34 | 20 | 9 | 0 | A2-4 | 1986 | 11 | 11.4 | 1972 | 0.14 | 4 | AREIA SILTOSA | AREIA SILTOSA MARROM