## Paulo Smania
LOCAL DE SONDAGEM |  |  |  | REGISTRO | ANÁLISE GRANULOMÉTRICA | [9 empty] | ENSAIOS FÍSICOS |  | CLASSIFICAÇÃO |  | COMPACTAÇÃO ASSHTO |  | I.S.C |  |  |  | TIPO DE SOLO
ESTACA | POSIÇÃO | PROF. (cm) | PROF. |  | 2" | 1" | 3/4" | 3/8" | Nº 4 | Nº 10 | Nº 20 | Nº 40 | Nº 60 | Nº 200 | LL | IP | IG | HRB | D. MAX g/cm³ | H. OT. (%) | H % | DENS g/cm³ | EXP. | ISC (%) | CLASSIFICAÇÃO AASHTO | CLASSIFICAÇÃO VISUAL
N A
0+10 | EIXO | 00-20 |  | 1 | [21 empty] | SAIBRO ARENOSO
|  | 20-100 |  | 1 |  |  |  |  | 100 | 95 | 90 | 77 | 58 | 14 | NP | NP | 0 | A2-4 | 2062 | 9.1 | 9.1 | 2044 | 0.03 | 8 | AREIA SILTOSA | AREIA SILTOSA MAROM
3+00 | EIXO | 00-20 |  | 2 | [21 empty] | SAIBRO ARENOSO
|  | 20-100 |  | 2 |  |  |  |  | 100 | 99 | 93 | 77 | 56 | 33 | NP | NP | 0 | A2-4 | 2009 | 9.1 | 9 | 2056 | 0 | 5 | AREIA SILTOSA | AREIA SILTOSA MARROM