## DENSIDADE DE CAMPO
DENSIDADE DE CAMPO - MÉTODO DO CILINDRO CORTANTE
RESULTADOS
Registro nº | 01 | 01 | 02 | 02 | 03 | 03
Umidade Ótima do E. Compactação | 17,2 |  | 8,8 |  | 17,4
Densidade Máx. do E. Compactação | 1672 |  | 1999 |  | 1685
Grau de Compactação | 90,7 |  | 96,4 |  | 84,7
DADOS DE CAMPO
Estaca/Furo | 2+00 | 2+00 | 6+00 | 6+00 | 8,10 | 8+10
Posição | EIXO | EIXO | LD | LD | LE | LE
Distância do Eixo
Profundidade do Ensaio
Altura do Ensaio | 0,50 | 1,50 | 0,50 | 1,50 | 0,50 | 1,50
DETERMINAÇÃO DE DENSIDADE
Cilindro nº | 1 |  | 6 |  | 14
1. Peso (Solo Úmido) + Cilindro | 3240 |  | 3461 |  | 3085
2. Peso do Cilindro | 1431 |  | 1452 |  | 1311
3. Peso do Solo Úmido ( 1-2) | 1809 |  | 2009 |  | 1774
4. Volume do Cilindro | 0,966 |  | 0,970 |  | 1014
5. Densidade Aparente Úmida (3:4) | 1873 |  | 2071 |  | 1749
6. Densidade Aparente Seca | 1516 |  | 1928 |  | 1428
Densidade Média
Cápsula Nº | 512 | 574 | 503 | 511 | 561 | 594
Peso do Solo Úmido + Cápsula | 102,3 | 122,1 | 131,6 | 143,7 | 121,6 | 120,8
Peso do Solo Seco + Cápsula | 88,9 | 106,4 | 124,7 | 131,0 | 105,9 | 102,9
Peso da Água | 13,4 | 15,7 | 6,9 | 12,7 | 15,7 | 17,9
Peso da Cápsula | 31,8 | 32,1 | 31,8 | 29,9 | 36,1 | 30,9
Peso do Solo Seco | 57,1 | 74,3 | 92,9 | 101,1 | 69,8 | 72,0
Umidade em Percentagem | 23,5 | 21,1 | 7,4 | 12,6 | 22,5 | 24,9
Umidade Média
LOCAL: Porto Alegre - Rua Marques Rabelo
DATA: 18 / 04 / 2002. AMOSTRA:
OPERADOR: Martim

## BOLETIM SONDAGEM
[6 empty] | BOLETIM DE SONDAGEM A TRADO |  |  | RODOVIA: Rua Marques Rabelo
TRECHO:
FURO | ESTACA | POSIÇÃO | HOR. | CAMADA |  | IDENTIFICAÇÃO DO MATERIAL | CONSISTÊNCIA | LENÇOL | OBSERVAÇÕES
|  |  |  | (CM) |  |  |  | FREÁTICO
01 | 2+00 | EIXO | 1º | 00 | 13 | Revestimento primário ( saibro amarelado ) | Média |  | Casa nº 41 ( 0,50 cm. Densidade e umidade )
" | " | '' | 2º | 13 | 150 | Argila arenosa amarelada | Média | Seco | ( 1,50 cm. umidade )
02 | 6+00 | LD | 1º | 00 | 08 | Resvestimento primário ( saibro amarelado ) | Média |  | Casa nº 115 ( 0,50 cm. Densidade e umidade )
" | " | " | 2º | 08 | 20 | Saibro argiloso rosa | Média |  | ( 1,50 cm. umidade )
" | " | " | 3º | 20 | 150 | Areia argilosa marrom | Média | Seco | Afastado 6,00 mts. da cerca
03 | 8+10 | LE | 1º | 00 | 05 | Revestimento primário ( saibro amarelado ) | Média |  | Casa nº 185 ( 0,50 cm. Densidade e umidade )
" | " | " | 2º | 05 | 40 | Argila arenosa marrom | Média |  | ( 1,50 cm. umidade )
" | " | " | 3º | 40 | 150 | Argila arenosa amarelada | Média | Seco | Afastado da grade 3,00 mts.
CONVENÇÕES: E -EIXO LE - LADO ESQUERDO M - MÉDIA
LD - LADO DIREITO R- RIJA L - MOLE
SONDADOR: MARTIM
DATA: 18/04/2002
OBSERVAÇÃO: ANOTAR OCORRÊNCIAS DE SOLOS MOLES E ROCHAS, USE
O VERSO DA FOLHA SE NECESSÁRIO.