## SUBLEITO
LOCAL DA SONDAGEM |  |  |  |  | ANÁLISE GRANULOMÉTRICA | [9 empty] | ENSAIOS |  | CLASSIFI- |  | COMPACTAÇÃO |  | I.S.C |  |  |  | ENSAIOS |  | TIPO DE SOLO
[15 empty] | FÍSICOS |  | CAÇÃO |  | AASHTO | [5 empty] | "in situ"
Nº | Estaca | Posi-ção | Profundida-de (cm) | Prof. NA (m) | 2" | 1" | 3/4" | 3/8" | Nº 4 | Nº 10 | Nº 20 | Nº 40 | Nº 60 | Nº 200 | LL | IP | IG | HRB | D. Máx | H Ot. | H | Dens. | Exp. | ISC | massa específica | umidade | Classificação visual
S18 | 0+10 | LD | 0,00 - 0,30 |  |  |  | 100 | 95 | 89 | 81 | 76 | 64 | 52 | 46 | 31 | 14 | 1 | A2-4 | 1.837 | 13.7 | 11.9 | 1.87 | 0.02 | 25 | 1.72 | 10.3 | SAIBRO
S18 | 0+10 | LD | 0,30 - 0,85 |  |  |  |  | 98 | 100 | 97 | 93 | 81 | 67 | 59 | 54 | 21 | 14 | A7-6 | 1.49 | 17.6 | 18.8 | 1.53 | 0.4 | 4 | - | 21 | ARGILA SILTOSA AMARELO ORGÂNICA |  | 4
S18 | 0+10 | LD | 0,85 - 1,50 | 24h/1,05 |  |  | 100 | 94 | 100 | 86 | 70 | 63 | 50 | 44 | 55 | 20 | 6 | A7-6 | 1.493 | 19.6 | 19 | 1.41 | 0.19 | 13 | - | 24 | ARGILA SILTOSA CINZA C/BRANCO |  | 13
S19 | 3+10 | LE | 0,00 - 1,00 | [5 empty] | 100 | 89 | 74 | 67 | 58 | 49 | 45 | 20 | 8 | A7-6 | 1.64 | 13 | 12.9 | 1.61 | 2.1 | 5 | 1.53 | 14 | ARGILA SILTE ARENOSA CINZA ESCURO |  | 5
S19 | 3+10 | LE | 1,00 - 1,60 | 24h/1,45 |  |  |  |  | 100 | 87 | 72 | 60 | 50 | 45 | 52 | 23 | 8 | A7-6 | 1.51 | 20.3 | 20 | 1.41 | 1.3 | 6 | - | 24 | ARGILA SITE ARENOSA CINZA CLARO |  | 6
S20 | 5+10 | LE | 0,00 - 0,90 |  |  |  | 100 | 96 | 92 | 83 | 72 | 63 | 56 | 45 | 45 | 14 | 4 | A7-5 | 1.68 | 20.1 | 21 | 1.715 | 1 | 17 | 1.57 | 22 | ARGILA SILTOSA MARROM C/CASCALHO
S20 | 5+10 | LE | 0,90 - 1,90 | [5 empty] | 100 | 89 | 70 | 64 | 55 | 40 | 45 | 22 | 9 | A7-5 | 1.49 | 15 | 17 | 1.41 | 3 | 6 | 1.4 | 19 | ARGILA SILTOSA ESCURA |  | 6
ESTUDO GEOTÉCNICO DO SUBLEITO | [16 empty] | PIZZATO & PIZZATO | [7 empty] | Acesso 01
PLANILHA COM RESULTADO DOS ENSAIOS | [24 empty] | Secretaria Municipal de Obras e Viação - PMPA
[28 empty] | N | 5
[28 empty] | MEDIA | 6.8
[28 empty] | DESVIO | 3.5637
[28 empty] | ISC | 4.7441