## SUBLEITO
LOCAL DA SONDAGEM |  |  |  |  | ANÁLISE GRANULOMÉTRICA | [9 empty] | ENSAIOS |  | CLASSIFI- |  | COMPACTAÇÃO |  | I.S.C |  |  |  | ENSAIOS |  | TIPO DE SOLO
[15 empty] | FÍSICOS |  | CAÇÃO |  | AASHTO | [5 empty] | "in situ"
Nº | Estaca | Posi-ção | Profundida-de (cm) | Prof. NA (m) | 2" | 1" | 3/4" | 3/8" | Nº 4 | Nº 10 | Nº 20 | Nº 40 | Nº 60 | Nº 200 | LL | IP | IG | HRB | D. Máx | H Ot. | H | Dens. | Exp. | ISC | massa específica | umidade | Classificação visual
S21 | 0+10 | LE | 0,00 - 0,90 |  |  |  | 100 | 98 | 96 | 89 | 67 | 56 | 44 | 29 | NP | NP | 0 | A-6 | 1.578 | 15.3 | 14.7 | 1.6 | 0.03 | 17 | 1.47 | 16.7 | ARGILA SILTOSA MARROM C/CASCALHO
S21 | 0+10 | LE | 0,90 - 2,00 |  |  |  | 100 | 96 | 93 | 88 | 73 | 63 | 50 | 35 | 22 | 12 | 0 | A7-6 | 1.49 | 19.7 | 18.6 | 1.51 | 0.16 | 6 | - | 22.3 | ARGILA SILTE ARENOSA CINZA ORGÂNICA |  | 6
S22 | 2+10 | LD | 0,00 - 1,60 | [5 empty] | 100 | 93 | 81 | 70 | 59 | 45 | 47 | 21 | 6 | A7-6 | 1.51 | 19.2 | 15 | 1.55 | 2.3 | 6 | 1.4 | 19.4 | ARGILA ARENOSA CINZA CLARO |  | 6
S23 | 5+00 | LE | 0,00 - 0,80 | [5 empty] | 100 | 90 | 83 | 71 | 53 | 47 | 48 | 23 | 8 | A7-6 | 1.72 | 20 | 19.9 | 1.69 | 0.2 | 12 | 1.61 | 22 | ARGILA SILTOSA MARROM ESCURO |  | 12
S23 | 5+00 | LE | 0,80 - 1,50 |  |  | 100 | 95 | 87 | 80 | 76 | 70 | 51 | 48 | 42 | 55 | 26 | 6 | A7-6 | 1.5 | 20.2 | 20 | 1.4 | 1.1 | 6 | 1.4 | 21.7 | ARGILA ARENOSA CINZA CLARO |  | 6
ESTUDO GEOTÉCNICO DO SUBLEITO | [16 empty] | PIZZATO & PIZZATO | [7 empty] | Acesso 02
PLANILHA COM RESULTADO DOS ENSAIOS | [24 empty] | Secretaria Municipal de Obras e Viação - PMPA
[28 empty] | N | 4
[27 empty] | N | MEDIA | 7.5
[28 empty] | DESVIO | 3
[28 empty] | ISP | 5.565