## SUBLEITO
LOCAL DA SONDAGEM |  |  |  |  | ANÁLISE GRANULOMÉTRICA | [9 empty] | ENSAIOS |  | CLASSIFI- |  | COMPACTAÇÃO |  | I.S.C |  |  |  | ENSAIOS |  | TIPO DE SOLO
[15 empty] | FÍSICOS |  | CAÇÃO |  | AASHTO | [5 empty] | "in situ"
Nº | Estaca | Posi-ção | Profundida-de (cm) | Prof. NA (m) | 2" | 1" | 3/4" | 3/8" | Nº 4 | Nº 10 | Nº 20 | Nº 40 | Nº 60 | Nº 200 | LL | IP | IG | HRB | D. Máx | H Ot. | H | Dens. | Exp. | ISC | massa específica | umidade | Classificação visual
S30 | 0+10 | LE | 0,00 - 1,95 | 24h/1,25 |  |  |  | 100 | 94 | 86 | 76 | 67 | 54 | 45 | 48 | 23 | 7 | A7-6 | 1.37 | 14 | 14.1 | 1.37 | 1.31 | 3 | - | 18.7 | ARGILA SILTOSA ORGÂNICA MARROM ESCURA |  | 3
S31 | 3+05 | LE | 0,00 - 0,80 |  |  |  |  | 100 | 99 | 88 | 79 | 64 | 51 | 49 | 57 | 23 | 6 | A7-6 | 1.67 | 22 | 21 | 1.6 | 0.21 | 12 | 1.6 | 23.3 | ARGILA SILTE ARENOSA AMARELA |  | 12
S31 | 3+05 | LE | 0,80 - 1,60 |  |  |  |  | 100 | 99 | 91 | 83 | 77 | 64 | 52 | 53 | 21 | 8 | A7-5 | 1.54 | 24 | 22.9 | 1.6 | 0.29 | 9 | 1.44 | 24 | ARGILA SILTOSA MARROM CLARA |  | 9
S32 | 5+00 | LD | 0,00 - 0,70 |  |  |  | 100 | 86 | 56 | 47 | 38 | 29 | 25 | 19 | NP | NP | 0 | A2-4 | 1.81 | 18.7 | 19 | 1.8 | 0.05 | 18 | 1.75 | 21 | ARGILA SILTO ARENOSA C/CASCALHO |  | 18
S32 | 5+00 | LD | 0,70 - 1,95 | 24h/1,40 |  |  |  | 100 | 99 | 92 | 84 | 79 | 73 | 65 | 55 | 22 | 14 | A7-5 | 1.415 | 19 | 20 | 1.4 | 0.1 | 4 | - | 26 | ARGILA ARENOSA ORGÂNICA ESCURA |  | 4
ESTUDO GEOTÉCNICO DO SUBLEITO | [16 empty] | PIZZATO & PIZZATO | [7 empty] | Acesso 05
PLANILHA COM RESULTADO DOS ENSAIOS | [24 empty] | Secretaria Municipal de Obras e Viação - PMPA
[28 empty] | N | 4
[28 empty] | MEDIA | 9.2
[28 empty] | DESVIO | 6.14
[28 empty] | ISP | 5.2397