## SUBLEITO
LOCAL DA SONDAGEM |  |  |  |  | ANÁLISE GRANULOMÉTRICA | [9 empty] | ENSAIOS |  | CLASSIFI- |  | COMPACTAÇÃO |  | I.S.C |  |  |  | ENSAIOS |  | TIPO DE SOLO
[15 empty] | FÍSICOS |  | CAÇÃO |  | AASHTO | [5 empty] | "in situ"
Nº | Estaca | Posi-ção | Profundida-de (cm) | Prof. NA (m) | 2" | 1" | 3/4" | 3/8" | Nº 4 | Nº 10 | Nº 20 | Nº 40 | Nº 60 | Nº 200 | LL | IP | IG | HRB | D. Máx | H Ot. | H | Dens. | Exp. | ISC | massa específica | umidade | Classificação visual
S33 | 26+00 | LD | 0,00 - 1,60 |  |  | 100 | 89 | 79 | 67 | 57 | 53 | 50 | 47 | 34 | 10 | 8 | 0 | A7-5 | 1.901 | 11 | 11 | 1.9 | 0.31 | 20 | 1.84 | 15.7 | ARGILA SILTO ARENOSA AMARELO ESCURA |  | 20
S34 | 2+10 | LE | 0,00 - 0,70 |  |  |  |  | 100 | 97 | 91 | 74 | 67 | 57 | 54 | 56 | 10 | 10 | A7-5 | 1.56 | 17 | 17.1 | 1.53 | 0.09 | 14 | 1.41 | 19.2 | ARGILA SILTOSA MARROM ESCURA |  | 14
S34 | 2+10 | LE | 0,70 - 1,50 |  |  |  |  | 100 | 99 | 91 | 78 | 66 | 59 | 55 | 51 | 21 | 9 | A7-5 | 1.6 | 19 | 19.3 | 1.61 | 0.11 | 13 | 1.512 | 21.4 | ARGILA SILTOSA MARROM CLARO |  | 13
S35 | 5+00 | LE | 0,00 - 0,60 | [6 empty] | 100 | 99 | 97 | 83 | 70 | 52 | 21 | 14 | A7-5 | 1.54 | 20 | 19 | 1.51 | 1.1 | 16 | 1.435 | 22.3 | ARGILA SILTOSA AMARELA |  | 16
S35 | 5+00 | LE | 0,60 - 2,00 | 24h/1,40 | [5 empty] | 100 | 96 | 90 | 85 | 73 | 54 | 22 | 14 | A7-5 | 1.415 | 11 | 13 | 1.37 | 3 | 5 | - | 18 | ARGILA SILTOSA ORGÂNICA AMARELA C/CINZA |  | 5
ESTUDO GEOTÉCNICO DO SUBLEITO | [16 empty] | PIZZATO & PIZZATO | [7 empty] | Acesso 06
PLANILHA COM RESULTADO DOS ENSAIOS | [24 empty] | Secretaria Municipal de Obras e Viação - PMPA
[28 empty] | N | 5
[28 empty] | MEDIA | 13.6
[28 empty] | DESVIO | 5.5045
[28 empty] | ISP | 10.4244