## SUBLEITO
LOCAL DA SONDAGEM |  |  |  |  | ANÁLISE GRANULOMÉTRICA | [9 empty] | ENSAIOS |  | CLASSIFI- |  | COMPACTAÇÃO |  | I.S.C |  |  |  | ENSAIOS |  | TIPO DE SOLO
[15 empty] | FÍSICOS |  | CAÇÃO |  | AASHTO | [5 empty] | "in situ"
Nº | Estaca | Posi-ção | Profundida-de (cm) | Prof. NA (m) | 2" | 1" | 3/4" | 3/8" | Nº 4 | Nº 10 | Nº 20 | Nº 40 | Nº 60 | Nº 200 | LL | IP | IG | HRB | D. Máx | H Ot. | H | Dens. | Exp. | ISC | massa específica | umidade | Classificação visual
S36 | 0+10 | LD | 0,00 - 1,00 |  |  | 100 | 94 | 83 | 65 | 53 | 48 | 43 | 41 | 39 | 24 | 10 | 1 | A7-6 | 1.51 | 21 | 19 | 1.59 | 1.3 | 20 | 1.4 | 22 | ARGILA SILTOSA MARROM C/CASCALHO |  | 20
S36 | 0+10 | LD | 1,00 - 1,60 | [5 empty] | 100 | 92 | 86 | 71 | 69 | 54 | 56 | 25 | 10 | A7-5 | 1.67 | 19 | 20 | 1.61 | 1 | 10 | 1.6 | 18 | ARGILA SILTOSA MARROM |  | 10
S37 | 2+10 | LE | 0,00 - 0,95 |  |  | 100 | 99 | 86 | 65 | 51 | 48 | 45 | 42 | 40 | 22 | 10 | 1 | A7-6 | 1.715 | 17 | 19 | 1.67 | 0.7 | 19 | 1.6 | 19.3 | ARGILA SILTOSA MARROM C/CASCALHO |  | 19
S37 | 2+10 | LE | 0,95 - 2,05 | 24h/1,40 | [5 empty] | 100 | 98 | 93 | 81 | 70 | 53 | 25 | 16 | A7-6 | 1.37 | 13 | 12 | 1.4 | 3 | 3 | - | 16.4 | ARGILA SILTO ARENOSA ORGÂNICA PRETA |  | 3
S38 | 5+10 | LE | 0,00 - 1,60 |  |  |  |  | 100 | 99 | 87 | 74 | 67 | 61 | 50 | 50 | 18 | 8 | A7-5 | 1.6 | 17 | 16.8 | 1.57 | 0.12 | 12 | 1.51 | 18 | ARGILA SILTOSA AMARELO CLARO |  | 12
ESTUDO GEOTÉCNICO DO SUBLEITO | [16 empty] | PIZZATO & PIZZATO | [7 empty] | Acesso 07
PLANILHA COM RESULTADO DOS ENSAIOS | [24 empty] | Secretaria Municipal de Obras e Viação - PMPA
[28 empty] | N | 5
[28 empty] | MEDIA | 12.8
[28 empty] | DESVIO | 6.9785
[28 empty] | ISP | 8.774