## SUBLEITO
LOCAL DA SONDAGEM |  |  |  |  | ANÁLISE GRANULOMÉTRICA | [9 empty] | ENSAIOS |  | CLASSIFI- |  | COMPACTAÇÃO |  | I.S.C |  |  |  | ENSAIOS |  | TIPO DE SOLO
[15 empty] | FÍSICOS |  | CAÇÃO |  | AASHTO | [5 empty] | "in situ"
Nº | Estaca | Posi-ção | Profundida-de (cm) | Prof. NA (m) | 2" | 1" | 3/4" | 3/8" | Nº 4 | Nº 10 | Nº 20 | Nº 40 | Nº 60 | Nº 200 | LL | IP | IG | HRB | D. Máx | H Ot. | H | Dens. | Exp. | ISC | massa específica | umidade | Classificação visual
S39 | 0+10 | LD | 0,00 - 0,30 |  |  |  | 100 | 95 | 74 | 53 | 42 | 31 | 21 | 12 | NP | NP | 0 | A2-4 | 1.96 | 19 | 17 | 2.01 | 0.31 | 36 | 1.8 | 22 | SAIBRO ARENOSO AMARELO CLARO
S39 | 0+10 | LD | 0,30 - - | [21 empty] | 1.51 | 21 | IMPENETRAVEL - SILTITO RÍGIDO
S40 | 2+10 | LD | 0,00 - 0,90 | [5 empty] | 100 | 98 | 92 | 86 | 75 | 60 | 54 | 21 | 12 | A7-5 | 1.54 | 18 | 17.6 | 1.57 | 0.15 | 9 | 1.47 | 19 | ARGILA SILTOSA MARROM |  | 9
S40 | 2+10 | LD | 0,90 - - | [21 empty] | - | - | SILTITO RÍGIDO - IMPENETRÁVEL
S41 | 5+00 | LE | 0,00 - 0,50 | [5 empty] | 100 | 95 | 88 | 73 | 65 | 57 | 45 | 16 | 6 | A7-6 | 1.475 | 20.1 | 17 | 1.515 | 1.1 | 13 | 1.4 | 20 | ARGILA SILTOSA AMARELA
S41 | 5+00 | LE | 0,50 - 1,50 | [5 empty] | 100 | 96 | 89 | 81 | 70 | 67 | 56 | 21 | 14 | A7-6 | 1.5 | 12.4 | 14 | 1.418 | 2.7 | 4 | 1.43 | 15 | ARGILA SILTOSA MARROM ESCURA |  | 4
ESTUDO GEOTÉCNICO DO SUBLEITO | [16 empty] | PIZZATO & PIZZATO | [7 empty] | Acesso 08
PLANILHA COM RESULTADO DOS ENSAIOS | [24 empty] | Secretaria Municipal de Obras e Viação - PMPA
[28 empty] | N | 2
[28 empty] | MEDIA | 6.5
[28 empty] | DESVIO | 3.535534
[28 empty] | ISP | 6