## SUBLEITO
LOCAL DA SONDAGEM |  |  |  |  | ANÁLISE GRANULOMÉTRICA | [9 empty] | ENSAIOS |  | CLASSIFI- |  | COMPACTAÇÃO |  | I.S.C |  |  |  | ENSAIOS |  | TIPO DE SOLO
[15 empty] | FÍSICOS |  | CAÇÃO |  | AASHTO | [5 empty] | "in situ"
Nº | Estaca | Posi-ção | Profundida-de (cm) | Prof. NA (m) | 2" | 1" | 3/4" | 3/8" | Nº 4 | Nº 10 | Nº 20 | Nº 40 | Nº 60 | Nº 200 | LL | IP | IG | HRB | D. Máx | H Ot. | H | Dens. | Exp. | ISC | massa específica | umidade | Classificação visual
S42 | 0+15 | LE | 0,00 - 2,00 | [5 empty] | 100 | 73 | 67 | 64 | 60 | 56 | 46 | 14 | 6 | A7-5 | 1.64 | 17.9 | 19 | 1.53 | 0.2 | 10 | 1.48 | 21 | ARGILA SILTOSA AMARELA |  | 10
S43 | 1+15 | LE | 0,00 - 1,50 | [6 empty] | 100 | 96 | 92 | 83 | 71 | 55 | 22 | 14 | A7-5 | 1.62 | 16.5 | 18 | 1.58 | 3.3 | 5 | 1.56 | 20 | ARGILA SILTE ARENOSA ROSA |  | 5
S44 | 4+00 | LD | 0,00 - 0,80 |  |  |  |  | 100 | 99 | 92 | 82 | 71 | 63 | 54 | 45 | 14 | 6 | A7-5 | 1.64 | 24 | 24.1 | 1.67 | 0.37 | 10 | 1.56 | 25 | ARGILA SILTOSA AMARELO CLARA |  | 10
S44 | 4+00 | LD | 0,80 - 1,60 |  |  |  |  | 100 | 96 | 89 | 76 | 69 | 60 | 55 | 50 | 22 | 10 | A7-6 | 1.45 | 19.5 | 19.1 | 1.5 | 0.2 | 9 | 1.39 | 21 | ARGILA SILTOSA AMARELO ESCURO |  | 9
ESTUDO GEOTÉCNICO DO SUBLEITO | [16 empty] | PIZZATO & PIZZATO | [8 empty] | Acesso 09
PLANILHA COM RESULTADO DOS ENSAIOS | [24 empty] | Secretaria Municipal de Obras e Viação - PMPA
[28 empty] | N | 4
[28 empty] | MEDIA | 8.5
[28 empty] | DESVIO | 2.3805
[28 empty] | ISP | 6.9646