## SUBLEITO
LOCAL DA SONDAGEM |  |  |  |  | ANÁLISE GRANULOMÉTRICA | [9 empty] | ENSAIOS |  | CLASSIFI- |  | COMPACTAÇÃO |  | I.S.C |  |  |  | ENSAIOS |  | TIPO DE SOLO
[15 empty] | FÍSICOS |  | CAÇÃO |  | AASHTO | [5 empty] | "in situ"
Nº | Estaca | Posi-ção | Profundida-de (cm) | Prof. NA (m) | 2" | 1" | 3/4" | 3/8" | Nº 4 | Nº 10 | Nº 20 | Nº 40 | Nº 60 | Nº 200 | LL | IP | IG | HRB | D. Máx | H Ot. | H | Dens. | Exp. | ISC | massa específica | umidade | Classificação visual
S5 |  | LD | 0,00 - 0,35 |  |  | 100 | 97 | 94 | 90 | 60 | 40 | 33 | 27 | 18 | NP | NP | 0 | A2-4 | 1.97 | 15 | 14.5 | 1.99 | 0.05 | 24 | 1.872 | 15 | SAIBRO ARENOSO AMARELO CLARO
S5 |  | LD | 0,35 - 0,70 |  | 100 | 98 | 97 | 95 | 86 | 84 | 62 | 51 | 40 | 37 | 30 | 16 | 2 | A-6 | 1.69 | 23 | 24 | 1.71 | 0.05 | 19 | 1.5 | 24 | ARGILA SILTOSA COM CALIÇA |  | 19
S5 |  | LD | 0,70 - 1,50 |  |  |  | 100 | 98 | 95 | 88 | 84 | 68 | 54 | 45 | 30 | 14 | 3 | A-6 | 1.579 | 15.4 | 14.8 | 1.81 | 0.03 | 17 | 1.48 | 18.7 | ARGILA SILTOSA ARENOSA CINZA C/ MARROM |  | 17
S8 | 2+15 | LD | 0,00 - 0,90 |  |  |  |  | 100 | 97 | 63 | 56 | 47 | 44 | 39 | 35 | 24 | 5 | A-6 | 1.513 | 20 | 17.1 | 1.57 | 1.3 | 13 | 1.4 | 19 | ARGILA SILTO ARENOSA MARROM |  | 13
S8 | 2+15 | LD | 0,90 - 1,50 | [5 empty] | 100 | 84 | 78 | 71 | 65 | 50 | 45 | 22 | 8 | A7-6 | 1.612 | 17.3 | 19 | 1.53 | 2 | 14 | 1.51 | 21 | ARGILA SILTOSA VERMELHA |  | 14
S11 | 5+10 | LE | 0,00 - 0,25 |  |  | 100 | 99 | 96 | 90 | 62 | 41 | 32 | 27 | 14 | NP | NP | 0 | A2-4 | 1.95 | 15 | 14.7 | 1.97 | 0.04 | 25 | 1.875 | 16 | SAIBRO ARENOSO AMARELO CLARO
S11 | 5+10 | LE | 0,25 - 0,85 | [5 empty] | 100 | 96 | 87 | 78 | 69 | 61 | 55 | 24 | 6 | A7-5 | 1.71 | 21 | 20.2 | 1.67 | 0.1 | 10 | 1.6 | 22.3 | ARGILA SILTOSA VERMELHA |  | 10
S11 | 5+10 | LE | 0,85 - 1,60 | [5 empty] | 100 | 99 | 94 | 89 | 73 | 60 | 45 | 22 | 12 | A7-6 | 1.69 | 26 | 24 | 1.72 | 0.14 | 9 | 1.58 | 26.4 | ARGILA SILTOSA AMARELA |  | 9
S14 | 2+15 | LE | 0,00 - 0,80 |  |  | 100 | 91 | 79 | 69 | 50 | 49 | 48 | 47 | 42 | 16 | 10 | 1 | A-6 | 1.71 | 20.5 | 20.3 | 1.74 | 0.06 | 15 | 1.64 | 22 | ARGILA SILTOSA MARROM |  | 15
S14 | 2+15 | LE | 0,80 - 1,6 | [6 empty] | 100 | 95 | 88 | 72 | 64 | 55 | 20 | 12 | A7-5 | 1.68 | 25.8 | 25.4 | 1.71 | 0.13 | 9 | 1.57 | 27.4 | ARGILA SILTOSA AMARELA |  | 9
ESTUDO GEOTÉCNICO DO SUBLEITO | [16 empty] | PIZZATO & PIZZATO | [8 empty] | RUA 02
PLANILHA COM RESULTADO DOS ENSAIOS | [24 empty] | Secretaria Municipal de Obras e Viação - PMPA
[28 empty] | N | 8
[28 empty] | MEDIA | 13.25
[28 empty] | DESVIO | 3.7321
[28 empty] | ISC | 11.54785