## SUBLEITO
LOCAL DA SONDAGEM |  |  |  |  | ANÁLISE GRANULOMÉTRICA | [9 empty] | ENSAIOS |  | CLASSIFI- |  | COMPACTAÇÃO |  | I.S.C |  |  |  | ENSAIOS |  | TIPO DE SOLO
[15 empty] | FÍSICOS |  | CAÇÃO |  | AASHTO | [5 empty] | "in situ"
Nº | Estaca | Posi-ção | Profundida-de (cm) | Prof. NA (m) | 2" | 1" | 3/4" | 3/8" | Nº 4 | Nº 10 | Nº 20 | Nº 40 | Nº 60 | Nº 200 | LL | IP | IG | HRB | D. Máx | H Ot. | H | Dens. | Exp. | ISC | massa específica | umidade | Classificação visual
S4 | 7+00 | LD | 0,00 - 0,15 | [5 empty] | 100 | 93 | 86 | 65 | 54 | 48 | 45 | 22 | 6 | A2-4 | 1.989 | 26 | 25 | 2 | 0.04 | 10 | 1.9 | 6 | SAIBRO
S4 | 7+00 | LD | 0,15 - 1,55 | [5 empty] | 100 | 96 | 81 | 73 | 54 | 45 | 31 | 24 | 7 | A-6 | 1.72 | 12.7 | 14 | 1.7 | 0.03 | 17 | 1.64 | 28 | ARGILA SILTOSA MARROM C/CASCALHO |  | 17
S5 |  | LD | 0,00 - 0,35 |  |  | 100 | 97 | 94 | 90 | 60 | 40 | 33 | 27 | 18 | NP | NP | 0 | A2-4 | 1.97 | 15 | 14.5 | 1.99 | 0.05 | 24 | 1.872 | 15 | SAIBRO ARENOSO AMARELO CLARO
S5 |  | LD | 0,35 - 0,70 |  | 100 | 98 | 97 | 95 | 86 | 84 | 62 | 51 | 40 | 37 | 30 | 16 | 2 | A-6 | 1.69 | 23 | 24 | 1.71 | 0.05 | 19 | 1.5 | 24 | ARGILA SILTOSA COM CALIÇA |  | 19
S5 |  | LD | 0,70 - 1,50 |  |  |  | 100 | 98 | 95 | 88 | 84 | 68 | 54 | 45 | 30 | 14 | 3 | A-6 | 1.579 | 15.4 | 14.8 | 1.81 | 0.03 | 17 | 1.48 | 18.7 | ARGILA SILTOSA ARENOSA CINZA C/ MARROM |  | 17
S6 | 5+10 | LE | 0,00 - 0,25 |  |  |  | 100 | 94 | 77 | 59 | 62 | 45 | 30 | 16 | NP | NP | 0 | A2-4 | 2.015 | 9 | 11.3 | 1.99 | 0.4 | 31 | 1.88 | 10 | SAIBRO AMARELO
S6 | 5+10 | LE | 0,25 - 1,20 | [5 empty] | 100 | 91 | 84 | 75 | 67 | 60 | 55 | 36 | 14 | A7-6 | 1.53 | 15.3 | 17.5 | 1.41 | 2 | 4 | - | 21 | SILTE ARENOSO ORGÂNICO |  | 4
S6 | 5+10 | LE | 1,20 - 1,60 |  |  |  |  | 100 | 94 | 84 | 76 | 67 | 54 | 47 | 50 | 20 | 6 | A7-6 | 1.45 | 19.1 | 16.1 | 1.51 | 3.1 | 10 | 1.4 | 21 | SILTE ARENOSO AMARELO |  | 10
ESTUDO GEOTÉCNICO DO SUBLEITO | [16 empty] | PIZZATO & PIZZATO | [7 empty] | RUA 04
PLANILHA COM RESULTADO DOS ENSAIOS | [24 empty] | Secretaria Municipal de Obras e Viação - PMPA
[28 empty] | N | 5
[28 empty] | MEDIA | 13.4
[28 empty] | DESVIO | 6.269
[28 empty] | ISP | 9.7834