## SUBLEITO
LOCAL DA SONDAGEM | [13 empty] | ENSAIOS |  | CLASSIFI- |  | COMPACTAÇÃO |  | I.S.C |  |  |  | ENSAIOS |  | TIPO DE SOLO
[14 empty] | FÍSICOS |  | CAÇÃO |  | AASHTO | [5 empty] | "in situ"
Nº | km | Posi-ção | Profundida-de (cm) | Prof. NA (m) | 1" | 3/4" | 3/8" | Nº 4 | Nº 10 | Nº 20 | Nº 40 | Nº 60 | Nº 200 | LL | IP | IG | HRB | D. Máx | H Ot. | H | Dens. | Exp. | ISC | massa específica | umidade | Classificação visual
S1 | 0+025 | LD | 0,00 - 0,10 | [22 empty] | CALIÇA
S1 | 0+025 | LD | 0,10 - 0,80 |  | 100 | 100 | 100 | 96.8 | 88.1 | 72.5 | 62.3 | 53 | 45.1 | NP | NP | 10 | A-5 | 1830 | 11.8 | 11.8 | 1833 | 0.27 | 12 |  |  | SILTE ARENOSO |  | 12
S1 | 0+025 | LD | 0,80 - 1,50 | SECO | 100 | 100 | 100 | 97.4 | 90.1 | 73.6 | 66.4 | 55.5 | 48.4 | 32.1 | 14.5 | 5 | A-6 | 1869 | 12.6 | 12.6 | 1865 | 0.24 | 14 | 1971 | 1.45 | ARGILA ARENOSA
S2 | 0+073 |  | 0,00 - 0,15 | [22 empty] | CALIÇA
S2 | 0+073 | LE | 0,15 - 1,00 | SECO | 100 | 100 | 94.4 | 89.8 | 83 | 71.1 | 52.7 | 35.1 | 22.8 | 23.3 | 11.2 | 1 | A-2-6 | 1677 | 10.6 | 10.6 | 1664 | 0.11 | 10 |  |  | AREIA ARGILOSA |  | 10
S2 | 0+073 | LE | 1,00- 1,50 |  | 100 | 100 | 100 | 99.4 | 96.3 | 82.2 | 69.6 | 58.2 | 50.3 | NP | NP | 12 | A-5 | 1787 | 10.2 | 10.5 | 1744 | 0.11 | 11 | 1900 | 1.37 | SILTE ARENOSO |  | 11
S3 | 0+121 |  | 0,00 - 0,10 | [22 empty] | CALIÇA
S3 | 0+121 |  | 0,10 - 1,50 | SECO | 100 | 100 | 100 | 96.9 | 89.4 | 76.7 | 64 | 54.4 | 44.8 | 25.7 | 11.3 | 3 | A-6 | 1814 | 11.6 | 11.6 | 1841 | 0.21 | 11 | 1824 | 1.37 | ARGILA ARENOSA |  | 11
S4 | 0+169 |  | 0,00 - 0,15 | [22 empty] | CALIÇA
S4 | 0+169 |  | 0,15 - 1,10 | SECO | 100 | 100 | 99.4 | 98.8 | 96.5 | 76.7 | 59.5 | 71.8 | 26.2 | 23.3 | 11.1 | 1 | A-2-6 | 1791 | 12.3 | 12.2 | 1750 | 0.23 | 10 | 1899 | 2.28 | AREIA ARGILOSA |  | 10
S5 | 0+217 |  | 0,00 - 0,15 | [22 empty] | CALIÇA
S5 | 0+217 |  | 0,15 - 1,50 | SECO | 100 | 100 | 99.3 | 98.6 | 95.5 | 76.4 | 59.3 | 71.2 | 26.4 | 23.5 | 11.1 | 1 | A-2-6 | 1792 | 12.4 | 12.1 | 1753 | 0.21 | 10 | 1900 | 2 | AREIA ARGILOSA |  | 10
S6 | 0+265 |  | 0,00 - 0,10 | [22 empty] | CALIÇA | N
S6 | 0+265 |  | 0,10 - 1,50 | SECO | 100 | 100 | 100 | 99.3 | 96.9 | 81.4 | 61 | 44.8 | 30.8 | NP | NP | 4 | A-2-7 | 1840 | 10.3 | 10.5 | 1802 | 0.08 | 8 | 1776 | 1.9 | AREIA ARGILOSA
S7 | 0+313 |  | 0,00 - 0,60
S7 | 0+313 |  | 0,60 - 1,50 | SECO | 100 | 100 | 100 | 95.3 | 85.5 | 66.3 | 45.5 | 26.2 | 11.1 | NP | NP |  | A-1-b | 1643 | 9.8 | 9.7 | 1677 | 0.1 | 9 | 1826 | 3.45 | AREIA SILTOSA |  | 9
ESTUDO GEOTÉCNICO DO SUBLEITO | [15 empty] | PIZZATO & PIZZATO | [7 empty] | RUA JOÃO VICENTE |  |  |  | 10.42857
PLANILHA COM RESULTADO DOS ENSAIOS | [23 empty] | Secretaria Municipal de Obras e Viação - PMPA |  |  | DEVIO
ISP
10.55556