## FURO 1 - 3
EPT - Engenharia e Pesquisas Tecnol�gicas S.A.
ENSAIOS GEOTECNICOS DE LABORATORIO
INTERESSADO : | [5 empty] | INTERESSADO |  | PREFEITURA MUNICIPAL DE PORTO ALEGRE
OBRA : | [5 empty] | TRECHO |  | AV. CLUBE GERAL DE MÃES | [21 empty] | Geotecnico | Entrada
LOCAL : | [5 empty] | LOCAL |  | A PARTIR DO PAVIMENTO EXISTENTE | [21 empty] | Entrada de dados - Ensaios Geotecnicos | Entrada de dados - Ensaios Geotecnicos
[6 empty] | DATA |  | MAIO DE 2002
REF. T: | [29 empty] | {goto}a21~{menubranch aF21} | {home}
DATA : | [5 empty] | CARACTERIZA��O | [15 empty] | COMPACTAÇÃO |  | INDICE SUPORTE CALIFORNIA |  |  |  | TIPO DE SOLOS |  |  | {goto}b4~{?}~
VISTO : | [5 empty] | FURO | PROF | LIMITES DE ATTERBERG | [7 empty] | GRANULOMETRIA |  |  |  |  | CLASS. | AASHO |  | AMOSTRAS MOLDADAS | [6 empty] | {goto}b5~{?}~
[8 empty] | LL | LP | IP | [5 empty] | % ACUMULADA QUE PASSA |  |  |  |  | HRB | Den.Max. | h ot | Densidade | h | ISC | EXP | CLASSIFICAÇÃO |  |  | {goto}b6~{?}~
ARQUIVO : | [6 empty] | (m) | (%) | (%) | (%) | #2'' | #1" | #3/4" | #3/8" | #4 | #10 | #20 | #40 | #60 | #200 | IG | (g/cm3) | (%) | (g/cm3) | (%) | (%) | (%) | AASHO |  |  | {goto}b7~{?}~
[6 empty] | 1 | 0,00 - 0,07 |  |  | 0 |  | SEM AMOSTRA | [8 empty] | 0 | [6 empty] | ASFALTO |  |  | {goto}b11~{?}~
[6 empty] | 1 | 0,07 - 0,17 |  |  | 0 |  | SEM AMOSTRA | [8 empty] | 0 | [6 empty] | SAIBRO |  |  | {goto}b12~'{?}~
[6 empty] | 1 | 0,17 - 0,47 |  |  | 0 |  | SEM AMOSTRA | [8 empty] | 0 | [6 empty] | ATERRO / ENTULHO |  |  | {branch af1}
[6 empty] | 1 | 0,47 - 0,57 |  |  | 0 |  | SEM AMOSTRA | [8 empty] | 0 | [6 empty] | CALÇAMENTO PEDRA REGULAR
[6 empty] | 1 | 0,57 - 0,62 |  |  | 0 |  | SEM AMOSTRA | [8 empty] | 0 | [6 empty] | SAIBRO
[6 empty] | 1 | 0,62 - 1,50 |  |  | 0 |  | SEM AMOSTRA | [8 empty] | 0 | [6 empty] | RESÍDUO CARVÃO
[6 empty] | 2 | 0,00 - 0,07 |  |  | 0 |  | SEM AMOSTRA | [8 empty] | 0 | [6 empty] | ASFALTO
[6 empty] | 2 | 0,07 - 0,22 |  |  | 0 |  | SEM AMOSTRA | [8 empty] | 0 | [6 empty] | BASE DE BRITA GRADUADA
EPT - Engenharia e Pesquisas Tecnol�gicas S.A. | [5 empty] | 2 | 0,22 - 0,42 |  |  | 0 |  | SEM AMOSTRA | [8 empty] | 0 | [6 empty] | SAIBRO |  | A.Geotec | B.Geotec | C.Geotec | D.Geotec | E.Geotec | F.Geotec | G.Geotec | Mais
[6 empty] | 2 | 0,42 - 1,60 |  |  | 0 |  | SEM AMOSTRA | [8 empty] | 0 | [6 empty] | RESÍDUO CARVÃO |  | Entrada de dados - Ensaios Geotecnicos | Entrada de dados - Ensaios Geotecnicos | Entrada de dados - Ensaios Geotecnicos | Entrada de dados - Ensaios Geotecnicos | Entrada de dados - Ensaios Geotecnicos | Entrada de dados - Ensaios Geotecnicos | Entrada de dados - Ensaios Geotecnicos | Proximo menu
[6 empty] | 3 | 0,00 - 0,07 |  |  | 0 |  | SEM AMOSTRA | [8 empty] | 0 | [6 empty] | ASFALTO |  | {goto}f8~ | {goto}f8~ | {goto}f8~ | {goto}f8~ | {goto}f8~ | {goto}f8~ | {goto}f8~ | {menubranch af50}
[6 empty] | 3 | 0,07 - 0,20 |  |  | 0 |  | SEM AMOSTRA | [8 empty] | 0 | [6 empty] | BASE DE BRITA GRADUADA |  | {right 1}{down 4} | {right 1}{down 4} | {right 1}{down 4} | {right 1}{down 4} | {right 1}{down 4} | {right 1}{down 4} | {right 1}{down 4}
ENSAIOS GEOTECNICOS DE LABORATORIO | [5 empty] | 3 | 0,20 - 0,40 |  |  | 0 |  | SEM AMOSTRA | [8 empty] | 0 | [6 empty] | SAIBRO | 0 | {goto}g13~^{?}~ | {goto}g15~^{?}~ | {goto}g17~^{?}~ | {goto}g19~^{?}~ | {goto}g21~^{?}~ | {goto}g23~^{?}~ | {goto}g25~^{?}~
[6 empty] | 3 | 0,40 - 0,80 | 38 | 17 | 21 |  |  | 100 | 99 | 94 | 83 | 67 | 56 | 48 | 39 | #N/A | 1.944 | 12.8 | 1.924 | 12.7 | 11 | 1.82 | ARGILA SILTOSA |  | {goto}h13~'{?}~ | {goto}h15~'{?}~ | {goto}h17~'{?}~ | {goto}h19~'{?}~ | {goto}h21~'{?}~ | {goto}h23~'{?}~ | {goto}h25~'{?}~
[6 empty] | 3 | 0,80 - 1,60 |  |  | 0 |  | SEM AMOSTRA | [8 empty] | 0 | [6 empty] | RESÍDUO CARVÃO |  | {goto}i13~{?}~ | {goto}i15~{?}~ | {goto}i17~{?}~ | {goto}i19~{?}~ | {goto}i21~{?}~ | {goto}i23~{?}~ | {goto}i25~{?}~
lotus123 ept A&B | [9 empty] | 0 | [10 empty] | 0 | [7 empty] | 0 | {goto}j13~{?}~ | {goto}j15~{?}~ | {goto}j17~{?}~ | {goto}j19~{?}~ | {goto}j21~{?}~ | {goto}j23~{?}~ | {goto}j25~{?}~
[10 empty] | 0 | [10 empty] | 0 | [8 empty] | {goto}k13~{?}~ | {goto}k15~{?}~ | {goto}k17~{?}~ | {goto}k19~{?}~ | {goto}k21~{?}~ | {goto}k23~{?}~ | {goto}k25~{?}~
[21 empty] | 0 | [8 empty] | {goto}m13~{?}~ | {goto}m15~{?}~ | {goto}m17~{?}~ | {goto}m19~{?}~ | {goto}m21~{?}~ | {goto}m23~{?}~ | {goto}m25~{?}~
| Versao 01.01 | [19 empty] | 0 | [8 empty] | {goto}n13~{?}~ | {goto}n15~{?}~ | {goto}n17~{?}~ | {goto}n19~{?}~ | {goto}n21~{?}~ | {goto}n23~{?}~ | {goto}n25~{?}~
[6 empty] | ENSAIOS GEOT�CNICOS DE LABORAT�RIO | [14 empty] | 0 | [8 empty] | {goto}o13~{?}~ | {goto}o15~{?}~ | {goto}o17~{?}~ | {goto}o19~{?}~ | {goto}o21~{?}~ | {goto}o23~{?}~ | {goto}o25~{?}~
| AGOSTO/94 | [19 empty] | 0 | [8 empty] | {goto}p13~{?}~ | {goto}p15~{?}~ | {goto}p17~{?}~ | {goto}p19~{?}~ | {goto}p21~{?}~ | {goto}p23~{?}~ | {goto}p25~{?}~
[6 empty] | INTERESSADO |  | PREFEITURA MUNICIPAL DE PORTO ALEGRE | [21 empty] | {goto}q13~{?}~ | {goto}q15~{?}~ | {goto}q17~{?}~ | {goto}q19~{?}~ | {goto}q21~{?}~ | {goto}q23~{?}~ | {goto}q25~{?}~
[6 empty] | TRECHO |  | AV. CLUBE GERAL DE MÃES | [21 empty] | {goto}r13~{?}~ | {goto}r15~{?}~ | {goto}r17~{?}~ | {goto}r19~{?}~ | {goto}r21~{?}~ | {goto}r23~{?}~ | {goto}r25~{?}~
[6 empty] | LOCAL |  | A PARTIR DO PAVIMENTO EXISTENTE | [21 empty] | {goto}s13~{?}~ | {goto}s15~{?}~ | {goto}s17~{?}~ | {goto}s19~{?}~ | {goto}s21~{?}~ | {goto}s23~{?}~ | {goto}s25~{?}~
[6 empty] | DATA |  | MAIO DE 2002
[30 empty] | {goto}t13~{?}~ | {goto}t15~{?}~ | {goto}t17~{?}~ | {goto}t19~{?}~ | {goto}t21~{?}~ | {goto}t23~{?}~ | {goto}t25~{?}~
[6 empty] | CARACTERIZA��O | [15 empty] | COMPACTAÇÃO |  | INDICE SUPORTE CALIFORNIA |  |  |  | TIPOS DE SOLOS |  | {goto}u13~{?}~ | {goto}u15~{?}~ | {goto}u17~{?}~ | {goto}u19~{?}~ | {goto}u21~{?}~ | {goto}u23~{?}~ | {goto}u25~{?}~
[7 empty] | PROF | LIMITES DE ATTERBERG | [7 empty] | GRANULOMETRIA |  |  |  |  | CLASS. | AASHO |  | AMOSTRAS MOLDADAS | [5 empty] | {goto}v13~{?}~ | {goto}v15~{?}~ | {goto}v17~{?}~ | {goto}v19~{?}~ | {goto}v21~{?}~ | {goto}v23~{?}~ | {goto}v25~{?}~
[6 empty] | ESTACA |  | LL | LP | IP | [5 empty] | % ACUMULADA QUE PASSA |  |  |  |  | HRB | Den.Max. | h ot | Densidade | h | CBR | EXP | CLASSIFICAÇÃO |  | {goto}w13~{?}~ | {goto}w15~{?}~ | {goto}w17~{?}~ | {goto}w19~{?}~ | {goto}w21~{?}~ | {goto}w23~{?}~ | {goto}w25~{?}~
[7 empty] | (m) | (%) | (%) | (%) | #2'' | #1" | #3/4" | #3/8" | #4 | #10 | #20 | #40 | #60 | #200 | IG | (g/cm3) | (%) | (g/cm3) | (%) | (%) | (%) | AASHO |  | {goto}x13~{?}~ | {goto}x15~{?}~ | {goto}x17~{?}~ | {goto}x19~{?}~ | {goto}x21~{?}~ | {goto}x23~{?}~ | {goto}x25~{?}~
[6 empty] | 1 | 0,00 - 0,07 |  |  |  | SEM AMOSTRA |  |  | 0 | 0 | 0 | 0 | 0 | 0 | 0 | 0 | 0 | 0 | 0 | 0 | 0 | 0 | ASFALTO |  | {branch aF7} | {branch aF7} | {branch aF7} | {branch aF7} | {branch aF7} | {branch aF7} | {branch aF7}
[6 empty] | 1 | 0,07 - 0,17 | 0 | 0 | 0 | SEM AMOSTRA |  |  | 0 | 0 | 0 | 0 | 0 | 0 | 0 | 0 | 0 | 0 | 0 | 0 | 0 |  | SAIBRO
[6 empty] | 1 | 0,17 - 0,47 | 0 | 0 | 0 | SEM AMOSTRA |  |  | 0 | 0 | 0 | 0 | 0 | 0 | 0 | 0 | 0 | 0 | 0 | 0 | 0 | 0 | ATERRO / ENTULHO
[6 empty] | 1 | 0,47 - 0,57 | 0 | 0 | 0 | SEM AMOSTRA |  |  | 0 | 0 | 0 | 0 | 0 | 0 | 0 | 0 | 0 | 0 | 0 | 0 | 0 | 0 | CALÇAMENTO PEDRA REGULAR
[6 empty] | 1 | 0,57 - 0,62 | 0 | 0 | 0 | SEM AMOSTRA |  |  | 0 | 0 | 0 | 0 | 0 | 0 | 0 | 0 | 0 | 0 | 0 | 0 | 0 | 0 | SAIBRO
[6 empty] | 1 | 0,62 - 1,50 | 0 | 0 | 0 | SEM AMOSTRA |  |  | 0 | 0 | 0 | 0 | 0 | 0 | 0 | 0 | 0 | 0 | 0 | 0 | 0 | 0 | RESÍDUO CARVÃO
[6 empty] | 2 | 0,00 - 0,07 | 0 | 0 | 0 | SEM AMOSTRA |  |  | 0 | 0 | 0 | 0 | 0 | 0 | 0 | 0 | 0 | 0 | 0 | 0 | 0 | 0 | ASFALTO
[6 empty] | 2 | 0,07 - 0,22 | 0 | 0 | 0 | SEM AMOSTRA |  |  | 0 | 0 | 0 | 0 | 0 | 0 | 0 | 0 | 0 | 0 | 0 | 0 | 0 | 0 | BASE DE BRITA GRADUADA |  | H.Geotec | I.Geotec | Voltar
[6 empty] | 2 | 0,22 - 0,42 |  |  |  | SEM AMOSTRA | [5 empty] | 0 | 0 | 0 | 0 | 0 | 0 | 0 | 0 | 0 | 0 | 0 | SAIBRO |  | Entrada de dados - Ensaios Geotecnicos | Entrada de dados - Ensaios Geotecnicos | Voltar ao Menu Principal
[6 empty] | 2 | 0,42 - 1,60 | 0 | 0 | 0 | SEM AMOSTRA |  |  | 0 | 0 | 0 | 0 | 0 | 0 | 0 | 0 | 0 | 0 | 0 | 0 | 0 | 0 | RESÍDUO CARVÃO |  | {goto}f8~ | {goto}f8~ | {branch af1}
[6 empty] | 3 | 0,00 - 0,07 | 0 | 0 | 0 | SEM AMOSTRA |  |  | 0 | 0 | 0 | 0 | 0 | 0 | 0 | 0 | 0 | 0 | 0 | 0 | 0 | 0 | ASFALTO |  | {right 1}{down 4} | {right 1}{down 4}
[6 empty] | 3 | 0,07 - 0,20 |  |  |  | SEM AMOSTRA | [5 empty] | 0 | 0 | 0 | 0 | 0 | 0 | 0 | 0 | 0 | 0 | 0 | BASE DE BRITA GRADUADA |  | {goto}g27~^{?}~ | {goto}g29~^{?}~
[6 empty] | 3 | 0,20 - 0,40 | 0 | 0 | 0 | SEM AMOSTRA |  |  | 0 | 0 | 0 | 0 | 0 | 0 | 0 | 0 | 0 | 0 | 0 | 0 | 0 |  | SAIBRO |  | {goto}h27~'{?}~ | {goto}h29~'{?}~
[6 empty] | 3 | 0,40 - 0,80 | 38 | 17 | 21 | 0 | 0 | 100 | 99 | 94 | 83 | 67 | 56 | 48 | 39 | #N/A | 1.944 | 12.8 | 1.924 | 12.7 | 11 | 1.82 | ARGILA SILTOSA |  | {goto}i27~{?}~ | {goto}i29~{?}~
[6 empty] | 3 | 0,80 - 1,60 | 0 | 0 | 0 | SEM AMOSTRA |  |  | 0 | 0 | 0 | 0 | 0 | 0 | 0 | 0 | 0 | 0 | 0 | 0 | 0 | 0 | RESÍDUO CARVÃO |  | {goto}j27~{?}~ | {goto}j29~{?}~
[6 empty] | 0 | 0 | 0 | 0 | 0 | 0 | 0 | 0 | 0 | 0 | 0 | 0 | 0 | 0 | 0 | 0 | 0 | 0 | 0 | 0 | 0 | 0 | 0 |  | {goto}k27~{?}~ | {goto}k29~{?}~
[6 empty] | 0 | 0 | 0 | 0 | 0 | 0 | 0 | 0 | 0 | 0 | 0 | 0 | 0 | 0 | 0 | 0 | 0 | 0 | 0 | 0 | 0 | 0 | 0 |  | {goto}m27~{?}~ | {goto}m29~{?}~
[30 empty] | {goto}n27~{?}~ | {goto}n29~{?}~
` | [29 empty] | {goto}o27~{?}~ | {goto}o29~{?}~
[30 empty] | {goto}p27~{?}~ | {goto}p29~{?}~
[30 empty] | {goto}q27~{?}~ | {goto}q29~{?}~
[30 empty] | {goto}r27~{?}~ | {goto}r29~{?}~
[30 empty] | {goto}s27~{?}~ | {goto}s29~{?}~
[30 empty] | {goto}t27~{?}~ | {goto}t29~{?}~
[30 empty] | {goto}u27~{?}~ | {goto}u29~{?}~
[30 empty] | {goto}v27~{?}~ | {goto}v29~{?}~
[30 empty] | {goto}w27~{?}~ | {goto}w29~{?}~
[30 empty] | {goto}x27~{?}~ | {goto}x29~{?}~
[30 empty] | {goto}y27~{?}~ | {goto}y29~{?}~
[30 empty] | {branch aF7} | {branch aF7}
No.10 | 0 | LL | 0 |  | 0
No.40 | 0 | IP | 0 |  | A 1-b | 3
No.200 | 0 | IG | 0
0 | 0 | 1 | 0 | 1 | 1 | 1 | 1 | 1 | 1 | 1 | 1
A 1-a | A 1-b | A-3 | A 2-4 | A 2-5 | A 2-6 | A 2-7 | A-4 | A-5 | A-6 | A 7-5 | A 7-6
0 | 0 | 1 | 0 | 1 | 1 | 1 | 1 | 1 | 1 | 1 | 1
a | b | c | d | IG
0 | 0 | 0 | 0 | 0
No.10 | 0 | LL | 0 |  | 0
No.40 | 0 | IP | 0 |  | A 1-b | 3
No.200 | 0 | IG | 0
0 | 0 | 1 | 0 | 1 | 1 | 1 | 1 | 1 | 1 | 1 | 1
A 1-a | A 1-b | A-3 | A 2-4 | A 2-5 | A 2-6 | A 2-7 | A-4 | A-5 | A-6 | A 7-5 | A 7-6
0 | 0 | 1 | 0 | 1 | 1 | 1 | 1 | 1 | 1 | 1 | 1
a | b | c | d | IG
0 | 0 | 0 | 0 | 0
No.10 | 0 | LL | 0 |  | 0
No.40 | 0 | IP | 0 |  | A 1-b | 3
No.200 | 0 | IG | 0
0 | 0 | 1 | 0 | 1 | 1 | 1 | 1 | 1 | 1 | 1 | 1
A 1-a | A 1-b | A-3 | A 2-4 | A 2-5 | A 2-6 | A 2-7 | A-4 | A-5 | A-6 | A 7-5 | A 7-6
0 | 0 | 1 | 0 | 1 | 1 | 1 | 1 | 1 | 1 | 1 | 1
a | b | c | d | IG
0 | 0 | 0 | 0 | 0
No.10 | 0 | LL | 0 |  | 0
No.40 | 0 | IP | 0 |  | A 1-b | 3
No.200 | 0 | IG | 0
0 | 0 | 1 | 0 | 1 | 1 | 1 | 1 | 1 | 1 | 1 | 1
A 1-a | A 1-b | A-3 | A 2-4 | A 2-5 | A 2-6 | A 2-7 | A-4 | A-5 | A-6 | A 7-5 | A 7-6
0 | 0 | 1 | 0 | 1 | 1 | 1 | 1 | 1 | 1 | 1 | 1
a | b | c | d | IG
0 | 0 | 0 | 0 | 0
No.10 | 0 | LL | 0 |  | 0
No.40 | 0 | IP | 0 |  | A 1-b | 3
No.200 | 0 | IG | 0
0 | 0 | 1 | 0 | 1 | 1 | 1 | 1 | 1 | 1 | 1 | 1
A 1-a | A 1-b | A-3 | A 2-4 | A 2-5 | A 2-6 | A 2-7 | A-4 | A-5 | A-6 | A 7-5 | A 7-6
0 | 0 | 1 | 0 | 1 | 1 | 1 | 1 | 1 | 1 | 1 | 1
a | b | c | d | IG
0 | 0 | 0 | 0 | 0
No.10 | 0 | LL | 0 |  | 0
No.40 | 0 | IP | 0 |  | A 1-b | 3
No.200 | 0 | IG | 0
0 | 0 | 1 | 0 | 1 | 1 | 1 | 1 | 1 | 1 | 1 | 1
A 1-a | A 1-b | A-3 | A 2-4 | A 2-5 | A 2-6 | A 2-7 | A-4 | A-5 | A-6 | A 7-5 | A 7-6
0 | 0 | 1 | 0 | 1 | 1 | 1 | 1 | 1 | 1 | 1 | 1
a | b | c | d | IG
0 | 0 | 0 | 0 | 0
No.10 | 0 | LL | 0 |  | 0
No.40 | 0 | IP | 0 |  | A 1-b | 3
No.200 | 0 | IG | 0
0 | 0 | 1 | 0 | 1 | 1 | 1 | 1 | 1 | 1 | 1 | 1
A 1-a | A 1-b | A-3 | A 2-4 | A 2-5 | A 2-6 | A 2-7 | A-4 | A-5 | A-6 | A 7-5 | A 7-6
0 | 0 | 1 | 0 | 1 | 1 | 1 | 1 | 1 | 1 | 1 | 1
a | b | c | d | IG
0 | 0 | 0 | 0 | 0
No.10 | 0 | LL | 0 |  | 0
No.40 | 0 | IP | 0 |  | A 1-b | 3
No.200 | 0 | IG | 0
0 | 0 | 1 | 0 | 1 | 1 | 1 | 1 | 1 | 1 | 1 | 1
A 1-a | A 1-b | A-3 | A 2-4 | A 2-5 | A 2-6 | A 2-7 | A-4 | A-5 | A-6 | A 7-5 | A 7-6
0 | 0 | 1 | 0 | 1 | 1 | 1 | 1 | 1 | 1 | 1 | 1
a | b | c | d | IG
0 | 0 | 0 | 0 | 0
No.10 | 0 | LL | 0 |  | 0
No.40 | 0 | IP | 0 |  | A 1-b | 3
No.200 | 0 | IG | 0
0 | 0 | 1 | 0 | 1 | 1 | 1 | 1 | 1 | 1 | 1 | 1
A 1-a | A 1-b | A-3 | A 2-4 | A 2-5 | A 2-6 | A 2-7 | A-4 | A-5 | A-6 | A 7-5 | A 7-6
0 | 0 | 1 | 0 | 1 | 1 | 1 | 1 | 1 | 1 | 1 | 1
a | b | c | d | IG
0 | 0 | 0 | 0 | 0
No.10 | 0 | LL | 0 |  | 0
No.40 | 0 | IP | 0 |  | A 1-b | 3
No.200 | 0 | IG | 0
0 | 0 | 1 | 0 | 1 | 1 | 1 | 1 | 1 | 1 | 1 | 1
A 1-a | A 1-b | A-3 | A 2-4 | A 2-5 | A 2-6 | A 2-7 | A-4 | A-5 | A-6 | A 7-5 | A 7-6
0 | 0 | 1 | 0 | 1 | 1 | 1 | 1 | 1 | 1 | 1 | 1
a | b | c | d | IG
0 | 0 | 0 | 0 | 0
No.10 | 0 | LL | 0 |  | 0
No.40 | 0 | IP | 0 |  | A 1-b | 3
No.200 | 0 | IG | 0
0 | 0 | 1 | 0 | 1 | 1 | 1 | 1 | 1 | 1 | 1 | 1
A 1-a | A 1-b | A-3 | A 2-4 | A 2-5 | A 2-6 | A 2-7 | A-4 | A-5 | A-6 | A 7-5 | A 7-6
0 | 0 | 1 | 0 | 1 | 1 | 1 | 1 | 1 | 1 | 1 | 1
a | b | c | d | IG
0 | 0 | 0 | 0 | 0
No.10 | 0 | LL | 0 |  | 0
No.40 | 0 | IP | 0 |  | A 1-b | 3
No.200 | 0 | IG | 0
0 | 0 | 1 | 0 | 1 | 1 | 1 | 1 | 1 | 1 | 1 | 1
A 1-a | A 1-b | A-3 | A 2-4 | A 2-5 | A 2-6 | A 2-7 | A-4 | A-5 | A-6 | A 7-5 | A 7-6
0 | 0 | 1 | 0 | 1 | 1 | 1 | 1 | 1 | 1 | 1 | 1
a | b | c | d | IG
0 | 0 | 0 | 0 | 0
No.10 | 0 | LL | 0 |  | 0
No.40 | 0 | IP | 0 |  | A 1-b | 3
No.200 | 0 | IG | 0
0 | 0 | 1 | 0 | 1 | 1 | 1 | 1 | 1 | 1 | 1 | 1
A 1-a | A 1-b | A-3 | A 2-4 | A 2-5 | A 2-6 | A 2-7 | A-4 | A-5 | A-6 | A 7-5 | A 7-6
0 | 0 | 1 | 0 | 1 | 1 | 1 | 1 | 1 | 1 | 1 | 1
a | b | c | d | IG
0 | 0 | 0 | 0 | 0
No.10 | 0 | LL | 0 |  | 0
No.40 | 0 | IP | 0 |  | A 1-b | 3
No.200 | 0 | IG | 0
0 | 0 | 1 | 0 | 1 | 1 | 1 | 1 | 1 | 1 | 1 | 1
A 1-a | A 1-b | A-3 | A 2-4 | A 2-5 | A 2-6 | A 2-7 | A-4 | A-5 | A-6 | A 7-5 | A 7-6
0 | 0 | 1 | 0 | 1 | 1 | 1 | 1 | 1 | 1 | 1 | 1
a | b | c | d | IG
0 | 0 | 0 | 0 | 0
No.10 | 0 | LL | 0 |  | 0
No.40 | 0 | IP | 0 |  | A 1-b | 3
No.200 | 0 | IG | 0
0 | 0 | 1 | 0 | 1 | 1 | 1 | 1 | 1 | 1 | 1 | 1
A 1-a | A 1-b | A-3 | A 2-4 | A 2-5 | A 2-6 | A 2-7 | A-4 | A-5 | A-6 | A 7-5 | A 7-6
0 | 0 | 1 | 0 | 1 | 1 | 1 | 1 | 1 | 1 | 1 | 1
a | b | c | d | IG
0 | 0 | 0 | 0 | 0
No.10 | 83 | LL | 38 |  | 0
No.40 | 56 | IP | 21 |  | #N/A | 1
No.200 | 39 | IG | 3
1 | 1 | 1 | 1 | 1 | 1 | 1 | 1 | 1 | 0 | 1 | 1
A 1-a | A 1-b | A-3 | A 2-4 | A 2-5 | A 2-6 | A 2-7 | A-4 | A-5 | A-6 | A 7-5 | A 7-6
1 | 1 | 1 | 1 | 1 | 1 | 1 | 1 | 1 | 0 | 1 | 1
a | b | c | d | IG
4 | 24 | 0 | 11 | 3.44
No.10 | 0 | LL | 0 |  | 0
No.40 | 0 | IP | 0 |  | A 1-b | 3
No.200 | 0 | IG | 0
0 | 0 | 1 | 0 | 1 | 1 | 1 | 1 | 1 | 1 | 1 | 1
A 1-a | A 1-b | A-3 | A 2-4 | A 2-5 | A 2-6 | A 2-7 | A-4 | A-5 | A-6 | A 7-5 | A 7-6
0 | 0 | 1 | 0 | 1 | 1 | 1 | 1 | 1 | 1 | 1 | 1
a | b | c | d | IG
0 | 0 | 0 | 0 | 0

## FURO 04 - 06
EPT - Engenharia e Pesquisas Tecnol�gicas S.A.
ENSAIOS GEOTECNICOS DE LABORATORIO
INTERESSADO : | [5 empty] | INTERESSADO |  | PREFEITURA MUNICIPAL DE PORTO ALEGRE
OBRA : | [5 empty] | TRECHO |  | AV. CLUBE GERAL DE MÃES | [21 empty] | Geotecnico | Entrada
LOCAL : | [5 empty] | LOCAL |  | A PARTIR DO PAVIMENTO EXISTENTE | [21 empty] | Entrada de dados - Ensaios Geotecnicos | Entrada de dados - Ensaios Geotecnicos
[6 empty] | DATA |  | MAIO DE 2002
REF. T: | [29 empty] | {goto}a21~{menubranch aF21} | {home}
DATA : | [5 empty] | CARACTERIZA��O | [15 empty] | COMPACTAÇÃO |  | INDICE SUPORTE CALIFORNIA |  |  |  | TIPO DE SOLOS |  |  | {goto}b4~{?}~
VISTO : | [5 empty] | FURO | PROF | LIMITES DE ATTERBERG | [7 empty] | GRANULOMETRIA |  |  |  |  | CLASS. | AASHO |  | AMOSTRAS MOLDADAS | [6 empty] | {goto}b5~{?}~
[8 empty] | LL | LP | IP | [5 empty] | % ACUMULADA QUE PASSA |  |  |  |  | HRB | Den.Max. | h ot | Densidade | h | ISC | EXP | CLASSIFICAÇÃO |  |  | {goto}b6~{?}~
ARQUIVO : | [6 empty] | (m) | (%) | (%) | (%) | #2'' | #1" | #3/4" | #3/8" | #4 | #10 | #20 | #40 | #60 | #200 | IG | (g/cm3) | (%) | (g/cm3) | (%) | (%) | (%) | AASHO |  |  | {goto}b7~{?}~
[6 empty] | 4 | 0,00 - 0,07 |  |  | 0 |  | SEM AMOSTRA | [8 empty] | 0 | [6 empty] | ASFALTO |  |  | {goto}b11~{?}~
[6 empty] | 4 | 0,07 - 0,22 |  |  | 0 |  | SEM AMOSTRA | [8 empty] | 0 | [6 empty] | BASE DE BRITA GRADUADA |  |  | {goto}b12~'{?}~
[6 empty] | 4 | 0,22 - 0,37 |  |  | 0 |  | SEM AMOSTRA | [8 empty] | 0 | [6 empty] | SAIBRO |  |  | {branch af1}
[6 empty] | 4 | 0,37 - 0,67 |  |  | 0 |  | SEM AMOSTRA | [8 empty] | 0 | [6 empty] | ENTULHO / CALIÇA
[6 empty] | 4 | 0,67 - 0,79 |  |  | 0 |  | SEM AMOSTRA | [8 empty] | 0 | [6 empty] | SAIBRO
[6 empty] | 4 | 0,79 - 1,70 |  |  | 0 |  | SEM AMOSTRA | [8 empty] | 0 | [6 empty] | AREIA MÉDIA
[6 empty] | 5 | 0,00 - 0,07 |  |  | 0 |  | SEM AMOSTRA | [8 empty] | 0 | [6 empty] | ASFALTO
[6 empty] | 5 | 0,07 - 0,27 |  |  | 0 |  | SEM AMOSTRA | [8 empty] | 0 | [6 empty] | BASE DE BRITA GRADUADA
EPT - Engenharia e Pesquisas Tecnol�gicas S.A. | [5 empty] | 5 | 0,27 - 0,47 |  |  | 0 |  | SEM AMOSTRA | [8 empty] | 0 | [6 empty] | SAIBRO |  | A.Geotec | B.Geotec | C.Geotec | D.Geotec | E.Geotec | F.Geotec | G.Geotec | Mais
[6 empty] | 5 | 0,47 - 1,50 |  |  | 0 |  | SEM AMOSTRA | [8 empty] | 0 | [6 empty] | AREIA MÉDIA |  | Entrada de dados - Ensaios Geotecnicos | Entrada de dados - Ensaios Geotecnicos | Entrada de dados - Ensaios Geotecnicos | Entrada de dados - Ensaios Geotecnicos | Entrada de dados - Ensaios Geotecnicos | Entrada de dados - Ensaios Geotecnicos | Entrada de dados - Ensaios Geotecnicos | Proximo menu
[6 empty] | 6 | 0,00 - 0,07 |  |  | 0 |  | SEM AMOSTRA | [8 empty] | 0 | [6 empty] | ASFALTO |  | {goto}f8~ | {goto}f8~ | {goto}f8~ | {goto}f8~ | {goto}f8~ | {goto}f8~ | {goto}f8~ | {menubranch af50}
[6 empty] | 6 | 0,07 - 0,22 |  |  | 0 |  | SEM AMOSTRA | [8 empty] | 0 | [6 empty] | BASE DE BRITA GRADUADA |  | {right 1}{down 4} | {right 1}{down 4} | {right 1}{down 4} | {right 1}{down 4} | {right 1}{down 4} | {right 1}{down 4} | {right 1}{down 4}
ENSAIOS GEOTECNICOS DE LABORATORIO | [5 empty] | 6 | 0,22 - 0,42 |  |  | 0 |  | SEM AMOSTRA | [8 empty] | 0 | [6 empty] | SAIBRO | 0 | {goto}g13~^{?}~ | {goto}g15~^{?}~ | {goto}g17~^{?}~ | {goto}g19~^{?}~ | {goto}g21~^{?}~ | {goto}g23~^{?}~ | {goto}g25~^{?}~
[6 empty] | 6 | 0,42 - 1,60 |  |  | 0 |  | SEM AMOSTRA | [8 empty] | 0 | [6 empty] | AREIA MÉDIA |  | {goto}h13~'{?}~ | {goto}h15~'{?}~ | {goto}h17~'{?}~ | {goto}h19~'{?}~ | {goto}h21~'{?}~ | {goto}h23~'{?}~ | {goto}h25~'{?}~
[10 empty] | 0 | [10 empty] | 0 | [8 empty] | {goto}i13~{?}~ | {goto}i15~{?}~ | {goto}i17~{?}~ | {goto}i19~{?}~ | {goto}i21~{?}~ | {goto}i23~{?}~ | {goto}i25~{?}~
lotus123 ept A&B | [9 empty] | 0 | [10 empty] | 0 | [7 empty] | 0 | {goto}j13~{?}~ | {goto}j15~{?}~ | {goto}j17~{?}~ | {goto}j19~{?}~ | {goto}j21~{?}~ | {goto}j23~{?}~ | {goto}j25~{?}~
[10 empty] | 0 | [10 empty] | 0 | [8 empty] | {goto}k13~{?}~ | {goto}k15~{?}~ | {goto}k17~{?}~ | {goto}k19~{?}~ | {goto}k21~{?}~ | {goto}k23~{?}~ | {goto}k25~{?}~
[21 empty] | 0 | [8 empty] | {goto}m13~{?}~ | {goto}m15~{?}~ | {goto}m17~{?}~ | {goto}m19~{?}~ | {goto}m21~{?}~ | {goto}m23~{?}~ | {goto}m25~{?}~
| Versao 01.01 | [19 empty] | 0 | [8 empty] | {goto}n13~{?}~ | {goto}n15~{?}~ | {goto}n17~{?}~ | {goto}n19~{?}~ | {goto}n21~{?}~ | {goto}n23~{?}~ | {goto}n25~{?}~
[6 empty] | ENSAIOS GEOT�CNICOS DE LABORAT�RIO | [14 empty] | 0 | [8 empty] | {goto}o13~{?}~ | {goto}o15~{?}~ | {goto}o17~{?}~ | {goto}o19~{?}~ | {goto}o21~{?}~ | {goto}o23~{?}~ | {goto}o25~{?}~
| AGOSTO/94 | [19 empty] | 0 | [8 empty] | {goto}p13~{?}~ | {goto}p15~{?}~ | {goto}p17~{?}~ | {goto}p19~{?}~ | {goto}p21~{?}~ | {goto}p23~{?}~ | {goto}p25~{?}~
[6 empty] | INTERESSADO |  | PREFEITURA MUNICIPAL DE PORTO ALEGRE | [21 empty] | {goto}q13~{?}~ | {goto}q15~{?}~ | {goto}q17~{?}~ | {goto}q19~{?}~ | {goto}q21~{?}~ | {goto}q23~{?}~ | {goto}q25~{?}~
[6 empty] | TRECHO |  | AV. CLUBE GERAL DE MÃES | [21 empty] | {goto}r13~{?}~ | {goto}r15~{?}~ | {goto}r17~{?}~ | {goto}r19~{?}~ | {goto}r21~{?}~ | {goto}r23~{?}~ | {goto}r25~{?}~
[6 empty] | LOCAL |  | A PARTIR DO PAVIMENTO EXISTENTE | [21 empty] | {goto}s13~{?}~ | {goto}s15~{?}~ | {goto}s17~{?}~ | {goto}s19~{?}~ | {goto}s21~{?}~ | {goto}s23~{?}~ | {goto}s25~{?}~
[6 empty] | DATA |  | MAIO DE 2002
[30 empty] | {goto}t13~{?}~ | {goto}t15~{?}~ | {goto}t17~{?}~ | {goto}t19~{?}~ | {goto}t21~{?}~ | {goto}t23~{?}~ | {goto}t25~{?}~
[6 empty] | CARACTERIZA��O | [15 empty] | COMPACTAÇÃO |  | INDICE SUPORTE CALIFORNIA |  |  |  | TIPOS DE SOLOS |  | {goto}u13~{?}~ | {goto}u15~{?}~ | {goto}u17~{?}~ | {goto}u19~{?}~ | {goto}u21~{?}~ | {goto}u23~{?}~ | {goto}u25~{?}~
[7 empty] | PROF | LIMITES DE ATTERBERG | [7 empty] | GRANULOMETRIA |  |  |  |  | CLASS. | AASHO |  | AMOSTRAS MOLDADAS | [5 empty] | {goto}v13~{?}~ | {goto}v15~{?}~ | {goto}v17~{?}~ | {goto}v19~{?}~ | {goto}v21~{?}~ | {goto}v23~{?}~ | {goto}v25~{?}~
[6 empty] | ESTACA |  | LL | LP | IP | [5 empty] | % ACUMULADA QUE PASSA |  |  |  |  | HRB | Den.Max. | h ot | Densidade | h | CBR | EXP | CLASSIFICAÇÃO |  | {goto}w13~{?}~ | {goto}w15~{?}~ | {goto}w17~{?}~ | {goto}w19~{?}~ | {goto}w21~{?}~ | {goto}w23~{?}~ | {goto}w25~{?}~
[7 empty] | (m) | (%) | (%) | (%) | #2'' | #1" | #3/4" | #3/8" | #4 | #10 | #20 | #40 | #60 | #200 | IG | (g/cm3) | (%) | (g/cm3) | (%) | (%) | (%) | AASHO |  | {goto}x13~{?}~ | {goto}x15~{?}~ | {goto}x17~{?}~ | {goto}x19~{?}~ | {goto}x21~{?}~ | {goto}x23~{?}~ | {goto}x25~{?}~
[6 empty] | 4 | 0,00 - 0,07 |  |  |  | SEM AMOSTRA |  |  | 0 | 0 | 0 | 0 | 0 | 0 | 0 | 0 | 0 | 0 | 0 | 0 | 0 | 0 | ASFALTO |  | {branch aF7} | {branch aF7} | {branch aF7} | {branch aF7} | {branch aF7} | {branch aF7} | {branch aF7}
[6 empty] | 4 | 0,07 - 0,22 | 0 | 0 | 0 | SEM AMOSTRA |  |  | 0 | 0 | 0 | 0 | 0 | 0 | 0 | 0 | 0 | 0 | 0 | 0 | 0 |  | BASE DE BRITA GRADUADA
[6 empty] | 4 | 0,22 - 0,37 | 0 | 0 | 0 | SEM AMOSTRA |  |  | 0 | 0 | 0 | 0 | 0 | 0 | 0 | 0 | 0 | 0 | 0 | 0 | 0 | 0 | SAIBRO
[6 empty] | 4 | 0,37 - 0,67 | 0 | 0 | 0 | SEM AMOSTRA |  |  | 0 | 0 | 0 | 0 | 0 | 0 | 0 | 0 | 0 | 0 | 0 | 0 | 0 | 0 | ENTULHO / CALIÇA
[6 empty] | 4 | 0,67 - 0,79 | 0 | 0 | 0 | SEM AMOSTRA |  |  | 0 | 0 | 0 | 0 | 0 | 0 | 0 | 0 | 0 | 0 | 0 | 0 | 0 | 0 | SAIBRO
[6 empty] | 4 | 0,79 - 1,70 | 0 | 0 | 0 | SEM AMOSTRA |  |  | 0 | 0 | 0 | 0 | 0 | 0 | 0 | 0 | 0 | 0 | 0 | 0 | 0 | 0 | AREIA MÉDIA
[6 empty] | 5 | 0,00 - 0,07 | 0 | 0 | 0 | SEM AMOSTRA |  |  | 0 | 0 | 0 | 0 | 0 | 0 | 0 | 0 | 0 | 0 | 0 | 0 | 0 | 0 | ASFALTO
[6 empty] | 5 | 0,07 - 0,27 | 0 | 0 | 0 | SEM AMOSTRA |  |  | 0 | 0 | 0 | 0 | 0 | 0 | 0 | 0 | 0 | 0 | 0 | 0 | 0 | 0 | BASE DE BRITA GRADUADA |  | H.Geotec | I.Geotec | Voltar
[6 empty] | 5 | 0,27 - 0,47 |  |  |  | SEM AMOSTRA | [5 empty] | 0 | 0 | 0 | 0 | 0 | 0 | 0 | 0 | 0 | 0 | 0 | SAIBRO |  | Entrada de dados - Ensaios Geotecnicos | Entrada de dados - Ensaios Geotecnicos | Voltar ao Menu Principal
[6 empty] | 5 | 0,47 - 1,50 | 0 | 0 | 0 | SEM AMOSTRA |  |  | 0 | 0 | 0 | 0 | 0 | 0 | 0 | 0 | 0 | 0 | 0 | 0 | 0 | 0 | AREIA MÉDIA |  | {goto}f8~ | {goto}f8~ | {branch af1}
[6 empty] | 6 | 0,00 - 0,07 | 0 | 0 | 0 | SEM AMOSTRA |  |  | 0 | 0 | 0 | 0 | 0 | 0 | 0 | 0 | 0 | 0 | 0 | 0 | 0 | 0 | ASFALTO |  | {right 1}{down 4} | {right 1}{down 4}
[6 empty] | 6 | 0,07 - 0,22 |  |  |  | SEM AMOSTRA | [5 empty] | 0 | 0 | 0 | 0 | 0 | 0 | 0 | 0 | 0 | 0 | 0 | BASE DE BRITA GRADUADA |  | {goto}g27~^{?}~ | {goto}g29~^{?}~
[6 empty] | 6 | 0,22 - 0,42 | 0 | 0 | 0 | SEM AMOSTRA |  |  | 0 | 0 | 0 | 0 | 0 | 0 | 0 | 0 | 0 | 0 | 0 | 0 | 0 |  | SAIBRO |  | {goto}h27~'{?}~ | {goto}h29~'{?}~
[6 empty] | 6 | 0,42 - 1,60 | 0 | 0 | 0 | SEM AMOSTRA |  |  | 0 | 0 | 0 | 0 | 0 | 0 | 0 | 0 | 0 | 0 | 0 | 0 | 0 | 0 | AREIA MÉDIA |  | {goto}i27~{?}~ | {goto}i29~{?}~
[6 empty] | 0 | 0 | 0 | 0 | 0 | 0 | 0 | 0 | 0 | 0 | 0 | 0 | 0 | 0 | 0 | 0 | 0 | 0 | 0 | 0 | 0 | 0 | 0 |  | {goto}j27~{?}~ | {goto}j29~{?}~
[6 empty] | 0 | 0 | 0 | 0 | 0 | 0 | 0 | 0 | 0 | 0 | 0 | 0 | 0 | 0 | 0 | 0 | 0 | 0 | 0 | 0 | 0 | 0 | 0 |  | {goto}k27~{?}~ | {goto}k29~{?}~
[6 empty] | 0 | 0 | 0 | 0 | 0 | 0 | 0 | 0 | 0 | 0 | 0 | 0 | 0 | 0 | 0 | 0 | 0 | 0 | 0 | 0 | 0 | 0 | 0 |  | {goto}m27~{?}~ | {goto}m29~{?}~
[30 empty] | {goto}n27~{?}~ | {goto}n29~{?}~
` | [29 empty] | {goto}o27~{?}~ | {goto}o29~{?}~
[30 empty] | {goto}p27~{?}~ | {goto}p29~{?}~
[7 empty] | OBS: | NÃO FOI COLETADA AMOSTRA EM RAZÃO DE SER MATERIAL IMPORTADO E ATERRO, CONFORME CLASSIFICAÇÃO AO LADO. | [21 empty] | {goto}q27~{?}~ | {goto}q29~{?}~
[30 empty] | {goto}r27~{?}~ | {goto}r29~{?}~
[30 empty] | {goto}s27~{?}~ | {goto}s29~{?}~
[30 empty] | {goto}t27~{?}~ | {goto}t29~{?}~
[30 empty] | {goto}u27~{?}~ | {goto}u29~{?}~
[30 empty] | {goto}v27~{?}~ | {goto}v29~{?}~
[30 empty] | {goto}w27~{?}~ | {goto}w29~{?}~
[30 empty] | {goto}x27~{?}~ | {goto}x29~{?}~
[30 empty] | {goto}y27~{?}~ | {goto}y29~{?}~
[30 empty] | {branch aF7} | {branch aF7}
No.10 | 0 | LL | 0 |  | 0
No.40 | 0 | IP | 0 |  | A 1-b | 3
No.200 | 0 | IG | 0
0 | 0 | 1 | 0 | 1 | 1 | 1 | 1 | 1 | 1 | 1 | 1
A 1-a | A 1-b | A-3 | A 2-4 | A 2-5 | A 2-6 | A 2-7 | A-4 | A-5 | A-6 | A 7-5 | A 7-6
0 | 0 | 1 | 0 | 1 | 1 | 1 | 1 | 1 | 1 | 1 | 1
a | b | c | d | IG
0 | 0 | 0 | 0 | 0
No.10 | 0 | LL | 0 |  | 0
No.40 | 0 | IP | 0 |  | A 1-b | 3
No.200 | 0 | IG | 0
0 | 0 | 1 | 0 | 1 | 1 | 1 | 1 | 1 | 1 | 1 | 1
A 1-a | A 1-b | A-3 | A 2-4 | A 2-5 | A 2-6 | A 2-7 | A-4 | A-5 | A-6 | A 7-5 | A 7-6
0 | 0 | 1 | 0 | 1 | 1 | 1 | 1 | 1 | 1 | 1 | 1
a | b | c | d | IG
0 | 0 | 0 | 0 | 0
No.10 | 0 | LL | 0 |  | 0
No.40 | 0 | IP | 0 |  | A 1-b | 3
No.200 | 0 | IG | 0
0 | 0 | 1 | 0 | 1 | 1 | 1 | 1 | 1 | 1 | 1 | 1
A 1-a | A 1-b | A-3 | A 2-4 | A 2-5 | A 2-6 | A 2-7 | A-4 | A-5 | A-6 | A 7-5 | A 7-6
0 | 0 | 1 | 0 | 1 | 1 | 1 | 1 | 1 | 1 | 1 | 1
a | b | c | d | IG
0 | 0 | 0 | 0 | 0
No.10 | 0 | LL | 0 |  | 0
No.40 | 0 | IP | 0 |  | A 1-b | 3
No.200 | 0 | IG | 0
0 | 0 | 1 | 0 | 1 | 1 | 1 | 1 | 1 | 1 | 1 | 1
A 1-a | A 1-b | A-3 | A 2-4 | A 2-5 | A 2-6 | A 2-7 | A-4 | A-5 | A-6 | A 7-5 | A 7-6
0 | 0 | 1 | 0 | 1 | 1 | 1 | 1 | 1 | 1 | 1 | 1
a | b | c | d | IG
0 | 0 | 0 | 0 | 0
No.10 | 0 | LL | 0 |  | 0
No.40 | 0 | IP | 0 |  | A 1-b | 3
No.200 | 0 | IG | 0
0 | 0 | 1 | 0 | 1 | 1 | 1 | 1 | 1 | 1 | 1 | 1
A 1-a | A 1-b | A-3 | A 2-4 | A 2-5 | A 2-6 | A 2-7 | A-4 | A-5 | A-6 | A 7-5 | A 7-6
0 | 0 | 1 | 0 | 1 | 1 | 1 | 1 | 1 | 1 | 1 | 1
a | b | c | d | IG
0 | 0 | 0 | 0 | 0
No.10 | 0 | LL | 0 |  | 0
No.40 | 0 | IP | 0 |  | A 1-b | 3
No.200 | 0 | IG | 0
0 | 0 | 1 | 0 | 1 | 1 | 1 | 1 | 1 | 1 | 1 | 1
A 1-a | A 1-b | A-3 | A 2-4 | A 2-5 | A 2-6 | A 2-7 | A-4 | A-5 | A-6 | A 7-5 | A 7-6
0 | 0 | 1 | 0 | 1 | 1 | 1 | 1 | 1 | 1 | 1 | 1
a | b | c | d | IG
0 | 0 | 0 | 0 | 0
No.10 | 0 | LL | 0 |  | 0
No.40 | 0 | IP | 0 |  | A 1-b | 3
No.200 | 0 | IG | 0
0 | 0 | 1 | 0 | 1 | 1 | 1 | 1 | 1 | 1 | 1 | 1
A 1-a | A 1-b | A-3 | A 2-4 | A 2-5 | A 2-6 | A 2-7 | A-4 | A-5 | A-6 | A 7-5 | A 7-6
0 | 0 | 1 | 0 | 1 | 1 | 1 | 1 | 1 | 1 | 1 | 1
a | b | c | d | IG
0 | 0 | 0 | 0 | 0
No.10 | 0 | LL | 0 |  | 0
No.40 | 0 | IP | 0 |  | A 1-b | 3
No.200 | 0 | IG | 0
0 | 0 | 1 | 0 | 1 | 1 | 1 | 1 | 1 | 1 | 1 | 1
A 1-a | A 1-b | A-3 | A 2-4 | A 2-5 | A 2-6 | A 2-7 | A-4 | A-5 | A-6 | A 7-5 | A 7-6
0 | 0 | 1 | 0 | 1 | 1 | 1 | 1 | 1 | 1 | 1 | 1
a | b | c | d | IG
0 | 0 | 0 | 0 | 0
No.10 | 0 | LL | 0 |  | 0
No.40 | 0 | IP | 0 |  | A 1-b | 3
No.200 | 0 | IG | 0
0 | 0 | 1 | 0 | 1 | 1 | 1 | 1 | 1 | 1 | 1 | 1
A 1-a | A 1-b | A-3 | A 2-4 | A 2-5 | A 2-6 | A 2-7 | A-4 | A-5 | A-6 | A 7-5 | A 7-6
0 | 0 | 1 | 0 | 1 | 1 | 1 | 1 | 1 | 1 | 1 | 1
a | b | c | d | IG
0 | 0 | 0 | 0 | 0
No.10 | 0 | LL | 0 |  | 0
No.40 | 0 | IP | 0 |  | A 1-b | 3
No.200 | 0 | IG | 0
0 | 0 | 1 | 0 | 1 | 1 | 1 | 1 | 1 | 1 | 1 | 1
A 1-a | A 1-b | A-3 | A 2-4 | A 2-5 | A 2-6 | A 2-7 | A-4 | A-5 | A-6 | A 7-5 | A 7-6
0 | 0 | 1 | 0 | 1 | 1 | 1 | 1 | 1 | 1 | 1 | 1
a | b | c | d | IG
0 | 0 | 0 | 0 | 0
No.10 | 0 | LL | 0 |  | 0
No.40 | 0 | IP | 0 |  | A 1-b | 3
No.200 | 0 | IG | 0
0 | 0 | 1 | 0 | 1 | 1 | 1 | 1 | 1 | 1 | 1 | 1
A 1-a | A 1-b | A-3 | A 2-4 | A 2-5 | A 2-6 | A 2-7 | A-4 | A-5 | A-6 | A 7-5 | A 7-6
0 | 0 | 1 | 0 | 1 | 1 | 1 | 1 | 1 | 1 | 1 | 1
a | b | c | d | IG
0 | 0 | 0 | 0 | 0
No.10 | 0 | LL | 0 |  | 0
No.40 | 0 | IP | 0 |  | A 1-b | 3
No.200 | 0 | IG | 0
0 | 0 | 1 | 0 | 1 | 1 | 1 | 1 | 1 | 1 | 1 | 1
A 1-a | A 1-b | A-3 | A 2-4 | A 2-5 | A 2-6 | A 2-7 | A-4 | A-5 | A-6 | A 7-5 | A 7-6
0 | 0 | 1 | 0 | 1 | 1 | 1 | 1 | 1 | 1 | 1 | 1
a | b | c | d | IG
0 | 0 | 0 | 0 | 0
No.10 | 0 | LL | 0 |  | 0
No.40 | 0 | IP | 0 |  | A 1-b | 3
No.200 | 0 | IG | 0
0 | 0 | 1 | 0 | 1 | 1 | 1 | 1 | 1 | 1 | 1 | 1
A 1-a | A 1-b | A-3 | A 2-4 | A 2-5 | A 2-6 | A 2-7 | A-4 | A-5 | A-6 | A 7-5 | A 7-6
0 | 0 | 1 | 0 | 1 | 1 | 1 | 1 | 1 | 1 | 1 | 1
a | b | c | d | IG
0 | 0 | 0 | 0 | 0
No.10 | 0 | LL | 0 |  | 0
No.40 | 0 | IP | 0 |  | A 1-b | 3
No.200 | 0 | IG | 0
0 | 0 | 1 | 0 | 1 | 1 | 1 | 1 | 1 | 1 | 1 | 1
A 1-a | A 1-b | A-3 | A 2-4 | A 2-5 | A 2-6 | A 2-7 | A-4 | A-5 | A-6 | A 7-5 | A 7-6
0 | 0 | 1 | 0 | 1 | 1 | 1 | 1 | 1 | 1 | 1 | 1
a | b | c | d | IG
0 | 0 | 0 | 0 | 0
No.10 | 0 | LL | 0 |  | 0
No.40 | 0 | IP | 0 |  | A 1-b | 3
No.200 | 0 | IG | 0
0 | 0 | 1 | 0 | 1 | 1 | 1 | 1 | 1 | 1 | 1 | 1
A 1-a | A 1-b | A-3 | A 2-4 | A 2-5 | A 2-6 | A 2-7 | A-4 | A-5 | A-6 | A 7-5 | A 7-6
0 | 0 | 1 | 0 | 1 | 1 | 1 | 1 | 1 | 1 | 1 | 1
a | b | c | d | IG
0 | 0 | 0 | 0 | 0
No.10 | 0 | LL | 0 |  | 0
No.40 | 0 | IP | 0 |  | A 1-b | 3
No.200 | 0 | IG | 0
0 | 0 | 1 | 0 | 1 | 1 | 1 | 1 | 1 | 1 | 1 | 1
A 1-a | A 1-b | A-3 | A 2-4 | A 2-5 | A 2-6 | A 2-7 | A-4 | A-5 | A-6 | A 7-5 | A 7-6
0 | 0 | 1 | 0 | 1 | 1 | 1 | 1 | 1 | 1 | 1 | 1
a | b | c | d | IG
0 | 0 | 0 | 0 | 0
No.10 | 0 | LL | 0 |  | 0
No.40 | 0 | IP | 0 |  | A 1-b | 3
No.200 | 0 | IG | 0
0 | 0 | 1 | 0 | 1 | 1 | 1 | 1 | 1 | 1 | 1 | 1
A 1-a | A 1-b | A-3 | A 2-4 | A 2-5 | A 2-6 | A 2-7 | A-4 | A-5 | A-6 | A 7-5 | A 7-6
0 | 0 | 1 | 0 | 1 | 1 | 1 | 1 | 1 | 1 | 1 | 1
a | b | c | d | IG
0 | 0 | 0 | 0 | 0