## pmpo BECO UM-CALÇADÃO
EPT - Engenharia e Pesquisas Tecnol�gicas S.A.
ENSAIOS GEOTECNICOS DE LABORATORIO
INTERESSADO : | [5 empty] | INTERESSADO |  | PREFEITURA MUNICIPAL DE PORTO ALEGRE
OBRA : | [5 empty] | TRECHO |  | RUA JOÃO PARIS ATÉ O FINAL DA RUA | [21 empty] | Geotecnico | Entrada
LOCAL : | [5 empty] | LOCAL |  | BECO UM - CALÇADÃO | [21 empty] | Entrada de dados - Ensaios Geotecnicos | Entrada de dados - Ensaios Geotecnicos
[6 empty] | DATA |  | MAIO 2002
REF. T: | [29 empty] | {goto}a21~{menubranch aF21} | {home}
DATA : | [5 empty] | CARACTERIZA��O | [15 empty] | COMPACTAÇÃO |  | INDICE SUPORTE CALIFORNIA |  |  |  | TIPO DE SOLOS |  |  | {goto}b4~{?}~
VISTO : | [5 empty] | furo | PROF | LIMITES DE ATTERBERG | [7 empty] | GRANULOMETRIA |  |  |  |  | CLASS. | AASHO |  | AMOSTRAS MOLDADAS | [6 empty] | {goto}b5~{?}~
[8 empty] | LL | LP | IP | [5 empty] | % ACUMULADA QUE PASSA |  |  |  |  | HRB | Den.Max. | h ot | Densidade | h | ISC | EXP | CLASSIFICAÇÃO |  |  | {goto}b6~{?}~
ARQUIVO : | [6 empty] | (m) | (%) | (%) | (%) | #2'' | #1" | #3/4" | #3/8" | #4 | #10 | #20 | #40 | #60 | #200 | IG | (g/cm3) | (%) | (g/cm3) | (%) | (%) | (%) | AASHO |  |  | {goto}b7~{?}~
[6 empty] | 1 | 0,00-0,70 |  |  | 0 | [10 empty] | 0 | [9 empty] | {goto}b11~{?}~
[6 empty] | 1 | 0,70-0,88 | 30 | 17 | 13 |  | 100 | 99 | 98 | 97 | 95 | 83 | 71 | 60 | 42 | #N/A | 1.665 | 17 | 1.637 | 16.7 | 9 | 0.99 | ARGILA ARENOSA |  |  | {goto}b12~'{?}~
[6 empty] | 1 | 0,88-1,70 | 17 | 10 | 7 |  |  | 100 | 100 | 99 | 98 | 91 | 82 | 72 | 51 | #N/A | 2.025 | 10.1 | 1.979 | 9.7 | 12,0 | 0.33 | SILTE ARENOSO |  |  | {branch af1}
[6 empty] | 2 | 0,00-0,70 |  |  | 0 | [10 empty] | 0
[6 empty] | 2 | 0,70-0,95 |  |  | 0 | [10 empty] | 0
[6 empty] | 3 | 0,00-0,10 |  |  | 0 | [10 empty] | 0
EPT - Engenharia e Pesquisas Tecnol�gicas S.A. | [5 empty] | 3 | 0,10-0,45 |  |  | 0 | [10 empty] | 0 | [8 empty] | A.Geotec | B.Geotec | C.Geotec | D.Geotec | E.Geotec | F.Geotec | G.Geotec | Mais
[6 empty] | 3 | 0,45-1,60 | NP | NP | NP |  |  | 100 | 100 | 99 | 96 | 87 | 76 | 63 | 36 | #N/A | 2.08 | 8.6 | 2.051 | 8.2 | 26 | 0.0001 | SILTE ARENOSO |  | Entrada de dados - Ensaios Geotecnicos | Entrada de dados - Ensaios Geotecnicos | Entrada de dados - Ensaios Geotecnicos | Entrada de dados - Ensaios Geotecnicos | Entrada de dados - Ensaios Geotecnicos | Entrada de dados - Ensaios Geotecnicos | Entrada de dados - Ensaios Geotecnicos | Proximo menu
[10 empty] | 0 | [19 empty] | {goto}f8~ | {goto}f8~ | {goto}f8~ | {goto}f8~ | {goto}f8~ | {goto}f8~ | {goto}f8~ | {menubranch af50}
[6 empty] | 4 | 0,00-0,10 |  |  | 0 | [10 empty] | 0 | [8 empty] | {right 1}{down 4} | {right 1}{down 4} | {right 1}{down 4} | {right 1}{down 4} | {right 1}{down 4} | {right 1}{down 4} | {right 1}{down 4}
ENSAIOS GEOTECNICOS DE LABORATORIO | [5 empty] | 4 | 0,10-0,38 | 29 | 17 | 12 |  |  | 100 | 100 | 96 | 87 | 75 | 64 | 53 | 38 | #N/A | 1.91 | 12.3 | 1.897 | 12 | 11 | 0.25 | ARGILA ARENOSA | 0 | {goto}g13~^{?}~ | {goto}g15~^{?}~ | {goto}g17~^{?}~ | {goto}g19~^{?}~ | {goto}g21~^{?}~ | {goto}g23~^{?}~ | {goto}g25~^{?}~
[6 empty] | 4 | 0,38-0,90 |  |  | 0 | [10 empty] | 0 | [8 empty] | {goto}h13~'{?}~ | {goto}h15~'{?}~ | {goto}h17~'{?}~ | {goto}h19~'{?}~ | {goto}h21~'{?}~ | {goto}h23~'{?}~ | {goto}h25~'{?}~
[6 empty] | 4 | 0,90-1,80 | 25 | 12 | 13 |  |  | 100 | 100 | 99 | 96 | 87 | 75 | 62 | 38 | #N/A | 2.02 | 9.9 | 2.02 | 9.6 | 9 | 0.15 | ARGILA ARENOSA |  | {goto}i13~{?}~ | {goto}i15~{?}~ | {goto}i17~{?}~ | {goto}i19~{?}~ | {goto}i21~{?}~ | {goto}i23~{?}~ | {goto}i25~{?}~
lotus123 ept A&B | [9 empty] | 0 | [10 empty] | 0 | [7 empty] | 0 | {goto}j13~{?}~ | {goto}j15~{?}~ | {goto}j17~{?}~ | {goto}j19~{?}~ | {goto}j21~{?}~ | {goto}j23~{?}~ | {goto}j25~{?}~
[10 empty] | 0 | [10 empty] | 0 | [8 empty] | {goto}k13~{?}~ | {goto}k15~{?}~ | {goto}k17~{?}~ | {goto}k19~{?}~ | {goto}k21~{?}~ | {goto}k23~{?}~ | {goto}k25~{?}~
[21 empty] | 0 | [8 empty] | {goto}m13~{?}~ | {goto}m15~{?}~ | {goto}m17~{?}~ | {goto}m19~{?}~ | {goto}m21~{?}~ | {goto}m23~{?}~ | {goto}m25~{?}~
| Versao 01.01 | [19 empty] | 0 | [8 empty] | {goto}n13~{?}~ | {goto}n15~{?}~ | {goto}n17~{?}~ | {goto}n19~{?}~ | {goto}n21~{?}~ | {goto}n23~{?}~ | {goto}n25~{?}~
[6 empty] | ENSAIOS GEOT�CNICOS DE LABORAT�RIO | [14 empty] | 0 | [8 empty] | {goto}o13~{?}~ | {goto}o15~{?}~ | {goto}o17~{?}~ | {goto}o19~{?}~ | {goto}o21~{?}~ | {goto}o23~{?}~ | {goto}o25~{?}~
| AGOSTO/94 | [19 empty] | 0 | [8 empty] | {goto}p13~{?}~ | {goto}p15~{?}~ | {goto}p17~{?}~ | {goto}p19~{?}~ | {goto}p21~{?}~ | {goto}p23~{?}~ | {goto}p25~{?}~
[6 empty] | INTERESSADO |  | PREFEITURA MUNICIPAL DE PORTO ALEGRE | [21 empty] | {goto}q13~{?}~ | {goto}q15~{?}~ | {goto}q17~{?}~ | {goto}q19~{?}~ | {goto}q21~{?}~ | {goto}q23~{?}~ | {goto}q25~{?}~
[6 empty] | TRECHO |  | RUA JOÃO PARIS ATÉ O FINAL DA RUA | [21 empty] | {goto}r13~{?}~ | {goto}r15~{?}~ | {goto}r17~{?}~ | {goto}r19~{?}~ | {goto}r21~{?}~ | {goto}r23~{?}~ | {goto}r25~{?}~
[6 empty] | LOCAL |  | BECO UM - CALÇADÃO | [21 empty] | {goto}s13~{?}~ | {goto}s15~{?}~ | {goto}s17~{?}~ | {goto}s19~{?}~ | {goto}s21~{?}~ | {goto}s23~{?}~ | {goto}s25~{?}~
[6 empty] | DATA |  | MAIO 2002
[30 empty] | {goto}t13~{?}~ | {goto}t15~{?}~ | {goto}t17~{?}~ | {goto}t19~{?}~ | {goto}t21~{?}~ | {goto}t23~{?}~ | {goto}t25~{?}~
[6 empty] | CARACTERIZA��O | [15 empty] | COMPACTAÇÃO |  | INDICE SUPORTE CALIFORNIA |  |  |  | TIPOS DE SOLOS |  | {goto}u13~{?}~ | {goto}u15~{?}~ | {goto}u17~{?}~ | {goto}u19~{?}~ | {goto}u21~{?}~ | {goto}u23~{?}~ | {goto}u25~{?}~
[7 empty] | PROF | LIMITES DE ATTERBERG | [7 empty] | GRANULOMETRIA |  |  |  |  | CLASS. | AASHO |  | AMOSTRAS MOLDADAS | [5 empty] | {goto}v13~{?}~ | {goto}v15~{?}~ | {goto}v17~{?}~ | {goto}v19~{?}~ | {goto}v21~{?}~ | {goto}v23~{?}~ | {goto}v25~{?}~
[6 empty] | ESTACA |  | LL | LP | IP | [5 empty] | % ACUMULADA QUE PASSA |  |  |  |  | HRB | Den.Max. | h ot | Densidade | h | CBR | EXP | CLASSIFICAÇÃO |  | {goto}w13~{?}~ | {goto}w15~{?}~ | {goto}w17~{?}~ | {goto}w19~{?}~ | {goto}w21~{?}~ | {goto}w23~{?}~ | {goto}w25~{?}~
[7 empty] | (m) | (%) | (%) | (%) | #2'' | #1" | #3/4" | #3/8" | #4 | #10 | #20 | #40 | #60 | #200 | IG | (g/cm3) | (%) | (g/cm3) | (%) | (%) | (%) | AASHO |  | {goto}x13~{?}~ | {goto}x15~{?}~ | {goto}x17~{?}~ | {goto}x19~{?}~ | {goto}x21~{?}~ | {goto}x23~{?}~ | {goto}x25~{?}~
[6 empty] | 1 | 0,00-0,70 | [6 empty] | 0 | 0 | 0 | 0 | 0 | 0 | 0 | 0 | 0 | 0 | 0 | 0 | 0 | 0 | 0 |  | {branch aF7} | {branch aF7} | {branch aF7} | {branch aF7} | {branch aF7} | {branch aF7} | {branch aF7}
[6 empty] | 1 | 0,70-0,88 | 30 | 17 | 13 | 0 | 100 | 99 | 98 | 97 | 95 | 83 | 71 | 60 | 42 | #N/A | 1.665 | 17 | 1.637 | 16.7 | 9 | 0,25 | ARGILA ARENOSA
[6 empty] | 1 | 0,88-1,70 | 17 | 10 | 7 |  |  | 100 | 100 | 99 | 98 | 91 | 82 | 72 | 51 | #N/A | 2.025 | 10.1 | 1.979 | 9.7 | 12,0 | 0.33 | SILTE ARENOSO
[6 empty] | 0 | 0 | 0 | 0 | 0 |  |  | 0 | 0 | 0 | 0 | 0 | 0 | 0 | 0 | 0 | 0 | 0 | 0 | 0 | 0 | 0 | 0
[6 empty] | 2 | 0,00-0,70 | 0 | 0 | 0 | 0 | 0 | 0 | 0 | 0 | 0 | 0 | 0 | 0 | 0 | 0 | 0 | 0 | 0 | 0 | 0 | 0 | 0
[6 empty] | 2 | 0,70-0,95 | 0 | 0 | 0 |  |  | 0 | 0 | 0 | 0 | 0 | 0 | 0 | 0 | 0 | 0 | 0 | 0 | 0 | 0 | 0 | 0
[6 empty] | 0 | 0 | 0 | 0 | 0 |  | 0 | 0 | 0 | 0 | 0 | 0 | 0 | 0 | 0 | 0 | 0 | 0 | 0 | 0 | 0 | 0 | 0
[6 empty] | 3 | 0,00-0,10 | 0 | 0 | 0 | 0 | 0 | 0 | 0 | 0 | 0 | 0 | 0 | 0 | 0 | 0 | 0 | 0 | 0 | 0 | 0 | 0 | 0 |  | H.Geotec | I.Geotec | Voltar
[6 empty] | 3 | 0,10-0,45 | [9 empty] | 0 | 0 | 0 | 0 | 0 | 0 | 0 | 0 | 0 | 0 | 0 | 0 |  | Entrada de dados - Ensaios Geotecnicos | Entrada de dados - Ensaios Geotecnicos | Voltar ao Menu Principal
[6 empty] | 3 | 0,45-1,60 | NP | NP | NP |  |  | 100 | 100 | 99 | 96 | 87 | 76 | 63 | 36 | #N/A | 2.08 | 8.6 | 2.051 | 8.2 | 26 | 0.0001 | SILTE ARENOSO |  | {goto}f8~ | {goto}f8~ | {branch af1}
[6 empty] | 0 | 0 | 0 | 0 | 0 | 0 | 0 | 0 | 0 | 0 | 0 | 0 | 0 | 0 | 0 | 0 | 0 | 0 | 0 | 0 | 0 | 0 | 0 |  | {right 1}{down 4} | {right 1}{down 4}
[6 empty] | 4 | 0,00-0,10 | [9 empty] | 0 | 0 | 0 | 0 | 0 | 0 | 0 | 0 | 0 | 0 | 0 | 0 |  | {goto}g27~^{?}~ | {goto}g29~^{?}~
[6 empty] | 4 | 0,10-0,38 | 29 | 17 | 12 | 0 | 0 | 100 | 100 | 96 | 87 | 75 | 64 | 53 | 38 | #N/A | 1.91 | 12.3 | 1.897 | 12 | 11 | 0,25 | ARGILA ARENOSA |  | {goto}h27~'{?}~ | {goto}h29~'{?}~
[6 empty] | 4 | 0,38-0,90 | 0 | 0 | 0 | 0 | 0 | 0 | 0 | 0 | 0 | 0 | 0 | 0 | 0 | 0 | 0 | 0 | 0 | 0 | 0 | 0 | 0 |  | {goto}i27~{?}~ | {goto}i29~{?}~
[6 empty] | 4 | 0,90-1,80 | 25 | 12 | 13 | 0 | 0 | 100 | 100 | 99 | 96 | 87 | 75 | 62 | 38 | #N/A | 2.02 | 9.9 | 2.02 | 9.6 | 9 | 0.15 | ARGILA ARENOSA |  | {goto}j27~{?}~ | {goto}j29~{?}~
[6 empty] | 0 | 0 | 0 | 0 | 0 | 0 | 0 | 0 | 0 | 0 | 0 | 0 | 0 | 0 | 0 | 0 | 0 | 0 | 0 | 0 | 0 | 0 | 0 |  | {goto}k27~{?}~ | {goto}k29~{?}~
[6 empty] | 0 | 0 | 0 | 0 | 0 | 0 | 0 | 0 | 0 | 0 | 0 | 0 | 0 | 0 | 0 | 0 | 0 | 0 | 0 | 0 | 0 | 0 | 0 |  | {goto}m27~{?}~ | {goto}m29~{?}~
[30 empty] | {goto}n27~{?}~ | {goto}n29~{?}~
` | [29 empty] | {goto}o27~{?}~ | {goto}o29~{?}~
[30 empty] | {goto}p27~{?}~ | {goto}p29~{?}~
[30 empty] | {goto}q27~{?}~ | {goto}q29~{?}~
[30 empty] | {goto}r27~{?}~ | {goto}r29~{?}~
[30 empty] | {goto}s27~{?}~ | {goto}s29~{?}~
[30 empty] | {goto}t27~{?}~ | {goto}t29~{?}~
[30 empty] | {goto}u27~{?}~ | {goto}u29~{?}~
[30 empty] | {goto}v27~{?}~ | {goto}v29~{?}~
[30 empty] | {goto}w27~{?}~ | {goto}w29~{?}~
[30 empty] | {goto}x27~{?}~ | {goto}x29~{?}~
[30 empty] | {goto}y27~{?}~ | {goto}y29~{?}~
[30 empty] | {branch aF7} | {branch aF7}
No.10 | 0 | LL | 0 |  | 0
No.40 | 0 | IP | 0 |  | A 1-b | 3
No.200 | 0 | IG | 0
0 | 0 | 1 | 0 | 1 | 1 | 1 | 1 | 1 | 1 | 1 | 1
A 1-a | A 1-b | A-3 | A 2-4 | A 2-5 | A 2-6 | A 2-7 | A-4 | A-5 | A-6 | A 7-5 | A 7-6
0 | 0 | 1 | 0 | 1 | 1 | 1 | 1 | 1 | 1 | 1 | 1
a | b | c | d | IG
0 | 0 | 0 | 0 | 0
No.10 | 98 | LL | 17 |  | 0
No.40 | 82 | IP | 7 |  | #N/A | 1
No.200 | 51 | IG | 3
1 | 1 | 1 | 1 | 1 | 1 | 1 | 0 | 1 | 1 | 1 | 1
A 1-a | A 1-b | A-3 | A 2-4 | A 2-5 | A 2-6 | A 2-7 | A-4 | A-5 | A-6 | A 7-5 | A 7-6
1 | 1 | 1 | 1 | 1 | 1 | 1 | 0 | 1 | 1 | 1 | 1
a | b | c | d | IG
16 | 36 | 0 | 0 | 3.2
No.10 | 0 | LL | 0 |  | 0
No.40 | 0 | IP | 0 |  | A 1-b | 3
No.200 | 0 | IG | 0
0 | 0 | 1 | 0 | 1 | 1 | 1 | 1 | 1 | 1 | 1 | 1
A 1-a | A 1-b | A-3 | A 2-4 | A 2-5 | A 2-6 | A 2-7 | A-4 | A-5 | A-6 | A 7-5 | A 7-6
0 | 0 | 1 | 0 | 1 | 1 | 1 | 1 | 1 | 1 | 1 | 1
a | b | c | d | IG
0 | 0 | 0 | 0 | 0
No.10 | 0 | LL | 0 |  | 0
No.40 | 0 | IP | 0 |  | A 1-b | 3
No.200 | 0 | IG | 0
0 | 0 | 1 | 0 | 1 | 1 | 1 | 1 | 1 | 1 | 1 | 1
A 1-a | A 1-b | A-3 | A 2-4 | A 2-5 | A 2-6 | A 2-7 | A-4 | A-5 | A-6 | A 7-5 | A 7-6
0 | 0 | 1 | 0 | 1 | 1 | 1 | 1 | 1 | 1 | 1 | 1
a | b | c | d | IG
0 | 0 | 0 | 0 | 0
No.10 | 0 | LL | 0 |  | 0
No.40 | 0 | IP | 0 |  | A 1-b | 3
No.200 | 0 | IG | 0
0 | 0 | 1 | 0 | 1 | 1 | 1 | 1 | 1 | 1 | 1 | 1
A 1-a | A 1-b | A-3 | A 2-4 | A 2-5 | A 2-6 | A 2-7 | A-4 | A-5 | A-6 | A 7-5 | A 7-6
0 | 0 | 1 | 0 | 1 | 1 | 1 | 1 | 1 | 1 | 1 | 1
a | b | c | d | IG
0 | 0 | 0 | 0 | 0
No.10 | 0 | LL | 0 |  | 0
No.40 | 0 | IP | 0 |  | A 1-b | 3
No.200 | 0 | IG | 0
0 | 0 | 1 | 0 | 1 | 1 | 1 | 1 | 1 | 1 | 1 | 1
A 1-a | A 1-b | A-3 | A 2-4 | A 2-5 | A 2-6 | A 2-7 | A-4 | A-5 | A-6 | A 7-5 | A 7-6
0 | 0 | 1 | 0 | 1 | 1 | 1 | 1 | 1 | 1 | 1 | 1
a | b | c | d | IG
0 | 0 | 0 | 0 | 0
No.10 | 87 | LL | 29 |  | 0
No.40 | 64 | IP | 12 |  | #N/A | 1
No.200 | 38 | IG | 1
1 | 1 | 1 | 1 | 1 | 1 | 1 | 1 | 1 | 0 | 1 | 1
A 1-a | A 1-b | A-3 | A 2-4 | A 2-5 | A 2-6 | A 2-7 | A-4 | A-5 | A-6 | A 7-5 | A 7-6
1 | 1 | 1 | 1 | 1 | 1 | 1 | 1 | 1 | 0 | 1 | 1
a | b | c | d | IG
3 | 23 | 0 | 2 | 1.06
No.10 | 96 | LL | 25 |  | 0
No.40 | 75 | IP | 13 |  | #N/A | 1
No.200 | 38 | IG | 1
1 | 1 | 1 | 1 | 1 | 1 | 1 | 1 | 1 | 0 | 1 | 1
A 1-a | A 1-b | A-3 | A 2-4 | A 2-5 | A 2-6 | A 2-7 | A-4 | A-5 | A-6 | A 7-5 | A 7-6
1 | 1 | 1 | 1 | 1 | 1 | 1 | 1 | 1 | 0 | 1 | 1
a | b | c | d | IG
3 | 23 | 0 | 3 | 1.29
No.10 | 0 | LL | 0 |  | 0
No.40 | 0 | IP | 0 |  | A 1-b | 3
No.200 | 0 | IG | 0
0 | 0 | 1 | 0 | 1 | 1 | 1 | 1 | 1 | 1 | 1 | 1
A 1-a | A 1-b | A-3 | A 2-4 | A 2-5 | A 2-6 | A 2-7 | A-4 | A-5 | A-6 | A 7-5 | A 7-6
0 | 0 | 1 | 0 | 1 | 1 | 1 | 1 | 1 | 1 | 1 | 1
a | b | c | d | IG
0 | 0 | 0 | 0 | 0
No.10 | 95 | LL | 30 |  | 0
No.40 | 71 | IP | 13 |  | #N/A | 1
No.200 | 42 | IG | 2
1 | 1 | 1 | 1 | 1 | 1 | 1 | 1 | 1 | 0 | 1 | 1
A 1-a | A 1-b | A-3 | A 2-4 | A 2-5 | A 2-6 | A 2-7 | A-4 | A-5 | A-6 | A 7-5 | A 7-6
1 | 1 | 1 | 1 | 1 | 1 | 1 | 1 | 1 | 0 | 1 | 1
a | b | c | d | IG
7 | 27 | 0 | 3 | 2.21
No.10 | 0 | LL | 0 |  | 0
No.40 | 0 | IP | 0 |  | A 1-b | 3
No.200 | 0 | IG | 0
0 | 0 | 1 | 0 | 1 | 1 | 1 | 1 | 1 | 1 | 1 | 1
A 1-a | A 1-b | A-3 | A 2-4 | A 2-5 | A 2-6 | A 2-7 | A-4 | A-5 | A-6 | A 7-5 | A 7-6
0 | 0 | 1 | 0 | 1 | 1 | 1 | 1 | 1 | 1 | 1 | 1
a | b | c | d | IG
0 | 0 | 0 | 0 | 0
No.10 | 0 | LL | 0 |  | 0
No.40 | 0 | IP | 0 |  | A 1-b | 3
No.200 | 0 | IG | 0
0 | 0 | 1 | 0 | 1 | 1 | 1 | 1 | 1 | 1 | 1 | 1
A 1-a | A 1-b | A-3 | A 2-4 | A 2-5 | A 2-6 | A 2-7 | A-4 | A-5 | A-6 | A 7-5 | A 7-6
0 | 0 | 1 | 0 | 1 | 1 | 1 | 1 | 1 | 1 | 1 | 1
a | b | c | d | IG
0 | 0 | 0 | 0 | 0
No.10 | 0 | LL | 0 |  | 0
No.40 | 0 | IP | 0 |  | A 1-b | 3
No.200 | 0 | IG | 0
0 | 0 | 1 | 0 | 1 | 1 | 1 | 1 | 1 | 1 | 1 | 1
A 1-a | A 1-b | A-3 | A 2-4 | A 2-5 | A 2-6 | A 2-7 | A-4 | A-5 | A-6 | A 7-5 | A 7-6
0 | 0 | 1 | 0 | 1 | 1 | 1 | 1 | 1 | 1 | 1 | 1
a | b | c | d | IG
0 | 0 | 0 | 0 | 0
No.10 | 96 | LL | NP |  | 0
No.40 | 76 | IP | NP |  | #N/A | #VALUE!
No.200 | 36 | IG | 5
1 | 1 | 1 | 1 | 1 | 1 | 1 | 1 | 1 | 1 | #VALUE! | #VALUE!
A 1-a | A 1-b | A-3 | A 2-4 | A 2-5 | A 2-6 | A 2-7 | A-4 | A-5 | A-6 | A 7-5 | A 7-6
1 | 1 | 1 | 1 | 1 | 1 | 1 | 1 | 1 | 1 | #VALUE! | #VALUE!
a | b | c | d | IG
1 | 21 | 20 | 20 | 4.5
No.10 | 0 | LL | 0 |  | 0
No.40 | 0 | IP | 0 |  | A 1-b | 3
No.200 | 0 | IG | 0
0 | 0 | 1 | 0 | 1 | 1 | 1 | 1 | 1 | 1 | 1 | 1
A 1-a | A 1-b | A-3 | A 2-4 | A 2-5 | A 2-6 | A 2-7 | A-4 | A-5 | A-6 | A 7-5 | A 7-6
0 | 0 | 1 | 0 | 1 | 1 | 1 | 1 | 1 | 1 | 1 | 1
a | b | c | d | IG
0 | 0 | 0 | 0 | 0
No.10 | 0 | LL | 0 |  | 0
No.40 | 0 | IP | 0 |  | A 1-b | 3
No.200 | 0 | IG | 0
0 | 0 | 1 | 0 | 1 | 1 | 1 | 1 | 1 | 1 | 1 | 1
A 1-a | A 1-b | A-3 | A 2-4 | A 2-5 | A 2-6 | A 2-7 | A-4 | A-5 | A-6 | A 7-5 | A 7-6
0 | 0 | 1 | 0 | 1 | 1 | 1 | 1 | 1 | 1 | 1 | 1
a | b | c | d | IG
0 | 0 | 0 | 0 | 0
No.10 | 0 | LL | 0 |  | 0
No.40 | 0 | IP | 0 |  | A 1-b | 3
No.200 | 0 | IG | 0
0 | 0 | 1 | 0 | 1 | 1 | 1 | 1 | 1 | 1 | 1 | 1
A 1-a | A 1-b | A-3 | A 2-4 | A 2-5 | A 2-6 | A 2-7 | A-4 | A-5 | A-6 | A 7-5 | A 7-6
0 | 0 | 1 | 0 | 1 | 1 | 1 | 1 | 1 | 1 | 1 | 1
a | b | c | d | IG
0 | 0 | 0 | 0 | 0

## PMPO-EUCLIDES DA CUNHA
EPT - Engenharia e Pesquisas Tecnol�gicas S.A.
ENSAIOS GEOTECNICOS DE LABORATORIO
INTERESSADO : |  |  |  |  | INTERESSADO |  | PREFEITURA MUNICIPAL DE PORTO ALEGRE
OBRA : |  |  |  |  | TRECHO |  | AV.IPIRANGA ATÉ 50m ALÉM - LD - CENTRO - BAIRRO | [22 empty] | Geotecnico | Entrada
LOCAL : |  |  |  |  | RODOVIA |  | RUA EUCLIDES DA CUNHA | [22 empty] | Entrada de dados - Ensaios Geotecnicos | Entrada de dados - Ensaios Geotecnicos
[5 empty] | DATA |  | MAIO 2002
REF. T: | [29 empty] | {goto}a21~{menubranch aF21} | {home}
DATA : |  |  |  |  | CARACTERIZA��O | [16 empty] | COMPACTAÇÃO |  | INDICE SUPORTE CALIFORNIA |  |  |  | TIPO DE SOLOS |  |  | {goto}b4~{?}~
VISTO : |  |  |  |  | ESTACA | FURO | PROF | LIMITES DE ATTERBERG | [7 empty] | GRANULOMETRIA |  |  |  |  | CLASS. | AASHO |  | AMOSTRAS MOLDADAS | [6 empty] | {goto}b5~{?}~
[8 empty] | LL | LP | IP | [5 empty] | % ACUMULADA QUE PASSA |  |  |  |  | HRB | Den.Max. | h ot | Densidade | h | ISC | EXP | CLASSIFICAÇÃO |  |  | {goto}b6~{?}~
ARQUIVO : | [6 empty] | (m) | (%) | (%) | (%) | #2'' | #1" | #3/4" | #3/8" | #4 | #10 | #20 | #40 | #60 | #200 | IG | (g/cm3) | (%) | (g/cm3) | (%) | (%) | (%) | AASHO |  |  | {goto}b7~{?}~
[5 empty] | 0+050 | 1 | 0,00-0,10 |  |  | 0 | [10 empty] | 0 | [9 empty] | {goto}b11~{?}~
[6 empty] | 1 | 0,10-0,25 | [13 empty] | 0 | [9 empty] | {goto}b12~'{?}~
[6 empty] | 1 | 0,25-0,60 | [13 empty] | 0 | [9 empty] | {branch af1}
[6 empty] | 1 | 0,60-1,70 | 34 | 18 | 16 |  |  |  | 100 | 100 | 98 | 96 | 93 | 90 | 82 | #N/A | 1.736 | 15.3 | 1.698 | 14.8 | 2 | 2.37 | ARGILA
[10 empty] | 0 | [10 empty] | 0
[5 empty] | 0+010 | 2 | 0,00-0,10 |  |  | 0 | [10 empty] | 0
[6 empty] | 2 | 0,10-0,20 | [13 empty] | 0
[6 empty] | 2 | 0,20-0,45 | 22 | 12 | 10 |  |  |  | 100 | 99 | 94 | 81 | 68 | 55 | 38 | #N/A | 2.095 | 10 | 2.112 | 9.6 | 9 | 0,00 | SILTE ARENOSO
EPT - Engenharia e Pesquisas Tecnol�gicas S.A. | [5 empty] | 2 | 0,45-0,80 | NP | NP | NP |  |  |  | 100 | 100 | 96 | 84 | 67 | 52 | 31 | #N/A | 2.11 | 8.1 | 2.084 | 7.7 | 24 | 0,04 | AREIA SILTOSA |  | A.Geotec | B.Geotec | C.Geotec | D.Geotec | E.Geotec | F.Geotec | G.Geotec | Mais
[6 empty] | 2 | 0,80-1,20 | NP | NP | NP |  |  |  | 100 | 99 | 87 | 48 | 22 | 13 | 9 | #N/A | 1.933 | 10.7 | 1.931 | 10.4 | 27 | 0,00 | AREIA SILTOSA |  | Entrada de dados - Ensaios Geotecnicos | Entrada de dados - Ensaios Geotecnicos | Entrada de dados - Ensaios Geotecnicos | Entrada de dados - Ensaios Geotecnicos | Entrada de dados - Ensaios Geotecnicos | Entrada de dados - Ensaios Geotecnicos | Entrada de dados - Ensaios Geotecnicos | Proximo menu
[6 empty] | 2 | 1,20-1,80 |  |  | 0 | [10 empty] | 0 | [8 empty] | {goto}f8~ | {goto}f8~ | {goto}f8~ | {goto}f8~ | {goto}f8~ | {goto}f8~ | {goto}f8~ | {menubranch af50}
[30 empty] | {right 1}{down 4} | {right 1}{down 4} | {right 1}{down 4} | {right 1}{down 4} | {right 1}{down 4} | {right 1}{down 4} | {right 1}{down 4}
ENSAIOS GEOTECNICOS DE LABORATORIO | [28 empty] | 0 | {goto}g13~^{?}~ | {goto}g15~^{?}~ | {goto}g17~^{?}~ | {goto}g19~^{?}~ | {goto}g21~^{?}~ | {goto}g23~^{?}~ | {goto}g25~^{?}~
[10 empty] | 0 | [10 empty] | 0 | [8 empty] | {goto}h13~'{?}~ | {goto}h15~'{?}~ | {goto}h17~'{?}~ | {goto}h19~'{?}~ | {goto}h21~'{?}~ | {goto}h23~'{?}~ | {goto}h25~'{?}~
[21 empty] | 0 | [8 empty] | {goto}i13~{?}~ | {goto}i15~{?}~ | {goto}i17~{?}~ | {goto}i19~{?}~ | {goto}i21~{?}~ | {goto}i23~{?}~ | {goto}i25~{?}~
lotus123 ept A&B | [9 empty] | 0 | [10 empty] | 0 | [7 empty] | 0 | {goto}j13~{?}~ | {goto}j15~{?}~ | {goto}j17~{?}~ | {goto}j19~{?}~ | {goto}j21~{?}~ | {goto}j23~{?}~ | {goto}j25~{?}~
[10 empty] | 0 | [10 empty] | 0 | [8 empty] | {goto}k13~{?}~ | {goto}k15~{?}~ | {goto}k17~{?}~ | {goto}k19~{?}~ | {goto}k21~{?}~ | {goto}k23~{?}~ | {goto}k25~{?}~
[21 empty] | 0 | [8 empty] | {goto}m13~{?}~ | {goto}m15~{?}~ | {goto}m17~{?}~ | {goto}m19~{?}~ | {goto}m21~{?}~ | {goto}m23~{?}~ | {goto}m25~{?}~
| Versao 01.01 | [19 empty] | 0 | [8 empty] | {goto}n13~{?}~ | {goto}n15~{?}~ | {goto}n17~{?}~ | {goto}n19~{?}~ | {goto}n21~{?}~ | {goto}n23~{?}~ | {goto}n25~{?}~
[5 empty] | ENSAIOS GEOT�CNICOS DE LABORAT�RIO | [15 empty] | 0 | [8 empty] | {goto}o13~{?}~ | {goto}o15~{?}~ | {goto}o17~{?}~ | {goto}o19~{?}~ | {goto}o21~{?}~ | {goto}o23~{?}~ | {goto}o25~{?}~
| AGOSTO/94 | [19 empty] | 0 | [8 empty] | {goto}p13~{?}~ | {goto}p15~{?}~ | {goto}p17~{?}~ | {goto}p19~{?}~ | {goto}p21~{?}~ | {goto}p23~{?}~ | {goto}p25~{?}~
[5 empty] | INTERESSADO |  | PREFEITURA MUNICIPAL DE PORTO ALEGRE | [22 empty] | {goto}q13~{?}~ | {goto}q15~{?}~ | {goto}q17~{?}~ | {goto}q19~{?}~ | {goto}q21~{?}~ | {goto}q23~{?}~ | {goto}q25~{?}~
[5 empty] | TRECHO |  | AV.IPIRANGA ATÉ 50m ALÉM - LD - CENTRO - BAIRRO | [22 empty] | {goto}r13~{?}~ | {goto}r15~{?}~ | {goto}r17~{?}~ | {goto}r19~{?}~ | {goto}r21~{?}~ | {goto}r23~{?}~ | {goto}r25~{?}~
[5 empty] | LOCAL |  | RUA EUCLIDES DA CUNHA | [22 empty] | {goto}s13~{?}~ | {goto}s15~{?}~ | {goto}s17~{?}~ | {goto}s19~{?}~ | {goto}s21~{?}~ | {goto}s23~{?}~ | {goto}s25~{?}~
[5 empty] | DATA |  | MAIO 2002
[30 empty] | {goto}t13~{?}~ | {goto}t15~{?}~ | {goto}t17~{?}~ | {goto}t19~{?}~ | {goto}t21~{?}~ | {goto}t23~{?}~ | {goto}t25~{?}~
[5 empty] | CARACTERIZA��O | [16 empty] | COMPACTAÇÃO |  | INDICE SUPORTE CALIFORNIA |  |  |  | TIPOS DE SOLOS |  | {goto}u13~{?}~ | {goto}u15~{?}~ | {goto}u17~{?}~ | {goto}u19~{?}~ | {goto}u21~{?}~ | {goto}u23~{?}~ | {goto}u25~{?}~
[7 empty] | PROF | LIMITES DE ATTERBERG | [7 empty] | GRANULOMETRIA |  |  |  |  | CLASS. | AASHO |  | AMOSTRAS MOLDADAS | [5 empty] | {goto}v13~{?}~ | {goto}v15~{?}~ | {goto}v17~{?}~ | {goto}v19~{?}~ | {goto}v21~{?}~ | {goto}v23~{?}~ | {goto}v25~{?}~
[5 empty] | ESTACA | FURO |  | LL | LP | IP | [5 empty] | % ACUMULADA QUE PASSA |  |  |  |  | HRB | Den.Max. | h ot | Densidade | h | CBR | EXP | CLASSIFICAÇÃO |  | {goto}w13~{?}~ | {goto}w15~{?}~ | {goto}w17~{?}~ | {goto}w19~{?}~ | {goto}w21~{?}~ | {goto}w23~{?}~ | {goto}w25~{?}~
[7 empty] | (m) | (%) | (%) | (%) | #2'' | #1" | #3/4" | #3/8" | #4 | #10 | #20 | #40 | #60 | #200 | IG | (g/cm3) | (%) | (g/cm3) | (%) | (%) | (%) | AASHO |  | {goto}x13~{?}~ | {goto}x15~{?}~ | {goto}x17~{?}~ | {goto}x19~{?}~ | {goto}x21~{?}~ | {goto}x23~{?}~ | {goto}x25~{?}~
[5 empty] | 0+050 | 1 | 0,00-0,10 | 0 | 0 | 0 | 0 | 0 | 0 | 0 | 0 | 0 | 0 | 0 | 0 | 0 | 0 | 0 | 0 | 0 | 0 | 0 | 0 | 0 |  | {branch aF7} | {branch aF7} | {branch aF7} | {branch aF7} | {branch aF7} | {branch aF7} | {branch aF7}
[6 empty] | 1 | 0,10-0,25 | 0 | 0 | 0 | 0 | 0 | 0 | 0 | 0 | 0 | 0 | 0 | 0 | 0 | 0 | 0 | 0 | 0 | 0 | 0 | 0 | 0
[6 empty] | 1 | 0,25-0,60 | 0 | 0 | 0 |  |  | 0 | 0 |  |  | 0 | 0 | 0 | 0 | 0 | 0 | 0 | 0 | 0 | 0 | 0 | 0
[6 empty] | 1 | 0,60-1,70 | 34 | 18 | 16 |  |  |  | 100 | 100 | 98 | 96 | 93 | 90 | 82 | #N/A | 1.736 | 15.3 | 1.698 | 14.8 | 2 | 2.37 | ARGILA
[6 empty] | 0 | 0 | 0 | 0 | 0 | 0 | 0 | 0 | 0 | 0 | 0 | 0 | 0 | 0 | 0 | 0 | 0 | 0 | 0 | 0 | 0 | 0 | 0
[5 empty] | 0+010 | 2 | 0,00-0,10 | 0 | 0 | 0 |  |  | 0 | 0 | 0 | 0 | 0 | 0 | 0 | 0 | 0 | 0 | 0 | 0 | 0 | 0 | 0 | 0
[6 empty] | 2 | 0,10-0,20 | 0 | 0 | 0 |  |  | 0 | 0 | 0 | 0 | 0 | 0 | 0 | 0 | 0 | 0 | 0 | 0 | 0 | 0 | 0 | 0
[6 empty] | 2 | 0,20-0,45 | 22 | 12 | 10 | 0 | 0 | 0 | 100 | 99 | 94 | 81 | 68 | 55 | 38 | #N/A | 2.095 | 10 | 2.112 | 9.6 | 9,0 | 0,00 | SILTE ARENOSO |  | H.Geotec | I.Geotec | Voltar
[6 empty] | 2 | 0,45-0,80 | NP | NP | NP | 0 | 0 | 0 | 100 | 100,0 | 96,0 | 84 | 67 | 52 | 31 | #N/A | 2.11 | 8.1 | 2.084 | 7.7 | 24 | 0,04 | AREIA SILTOSA |  | Entrada de dados - Ensaios Geotecnicos | Entrada de dados - Ensaios Geotecnicos | Voltar ao Menu Principal
[6 empty] | 2 | 0,80-1,20 | NP | NP | NP |  |  | 0 | 100 | 99 | 87 | 48 | 22 | 13 | 9 | #N/A | 1.933 | 10.7 | 1.931 | 10.4 | 27 | 0,00 | AREIA SILTOSA |  | {goto}f8~ | {goto}f8~ | {branch af1}
[6 empty] | 2 | 1,20-1,80 | 0 | 0 | 0 | 0 | 0 | 0 | 0 | 0 | 0 | 0 | 0 | 0 | 0 | 0 | 0 | 0 | 0 | 0 | 0 | 0 | 0 |  | {right 1}{down 4} | {right 1}{down 4}
[6 empty] | 0 | 0 | 0 | 0 | 0 | 0 | 0 | 0 |  |  |  | 0 | 0 | 0 | 0 | 0 | 0 | 0 | 0 | 0 | 0 | 0 | 0 |  | {goto}g27~^{?}~ | {goto}g29~^{?}~
[6 empty] | 0 | 0 | 0 | 0 | 0 | 0 | 0 | 0 | 0 | 0 | 0 | 0 | 0 | 0 | 0 | 0 | 0 | 0 | 0 | 0 | 0 | 0 | 0 |  | {goto}h27~'{?}~ | {goto}h29~'{?}~
[6 empty] | 0 | 0 | 0 | 0 | 0 | 0 | 0 | 0 | 0 | 0 | 0 | 0 | 0 | 0 | 0 | 0 | 0 | 0 | 0 | 0 | 0 |  | 0 |  | {goto}i27~{?}~ | {goto}i29~{?}~
[6 empty] | 0 | 0 | 0 | 0 | 0 | 0 | 0 | 0 | 0 | 0 | 0 | 0 | 0 | 0 | 0 | 0 | 0 | 0 | 0 | 0 | 0 | 0 | 0 |  | {goto}j27~{?}~ | {goto}j29~{?}~
[6 empty] | 0 | 0 | 0 | 0 | 0 | 0 | 0 | 0 | 0 | 0 | 0 | 0 | 0 | 0 | 0 | 0 | 0 | 0 | 0 | 0 | 0 | 0 | 0 |  | {goto}k27~{?}~ | {goto}k29~{?}~
[6 empty] | 0 | 0 | 0 | 0 | 0 | 0 | 0 | 0 | 0 | 0 | 0 | 0 | 0 | 0 | 0 | 0 | 0 | 0 | 0 | 0 | 0 | 0 | 0 |  | {goto}m27~{?}~ | {goto}m29~{?}~
[30 empty] | {goto}n27~{?}~ | {goto}n29~{?}~
` | [29 empty] | {goto}o27~{?}~ | {goto}o29~{?}~
[30 empty] | {goto}p27~{?}~ | {goto}p29~{?}~
[30 empty] | {goto}q27~{?}~ | {goto}q29~{?}~
[30 empty] | {goto}r27~{?}~ | {goto}r29~{?}~
[30 empty] | {goto}s27~{?}~ | {goto}s29~{?}~
[30 empty] | {goto}t27~{?}~ | {goto}t29~{?}~
[30 empty] | {goto}u27~{?}~ | {goto}u29~{?}~
[30 empty] | {goto}v27~{?}~ | {goto}v29~{?}~
[30 empty] | {goto}w27~{?}~ | {goto}w29~{?}~
[30 empty] | {goto}x27~{?}~ | {goto}x29~{?}~
[30 empty] | {goto}y27~{?}~ | {goto}y29~{?}~
[30 empty] | {branch aF7} | {branch aF7}
No.10 | 0 | LL | 0 |  | 0
No.40 | 0 | IP | 0 |  | A 1-b | 3
No.200 | 0 | IG | 0
0 | 0 | 1 | 0 | 1 | 1 | 1 | 1 | 1 | 1 | 1 | 1
A 1-a | A 1-b | A-3 | A 2-4 | A 2-5 | A 2-6 | A 2-7 | A-4 | A-5 | A-6 | A 7-5 | A 7-6
0 | 0 | 1 | 0 | 1 | 1 | 1 | 1 | 1 | 1 | 1 | 1
a | b | c | d | IG
0 | 0 | 0 | 0 | 0
No.10 | 0 | LL | 0 |  | 0
No.40 | 0 | IP | 0 |  | A 1-b | 3
No.200 | 0 | IG | 0
0 | 0 | 1 | 0 | 1 | 1 | 1 | 1 | 1 | 1 | 1 | 1
A 1-a | A 1-b | A-3 | A 2-4 | A 2-5 | A 2-6 | A 2-7 | A-4 | A-5 | A-6 | A 7-5 | A 7-6
0 | 0 | 1 | 0 | 1 | 1 | 1 | 1 | 1 | 1 | 1 | 1
a | b | c | d | IG
0 | 0 | 0 | 0 | 0
No.10 | 0 | LL | 0 |  | 0
No.40 | 0 | IP | 0 |  | A 1-b | 3
No.200 | 0 | IG | 0
0 | 0 | 1 | 0 | 1 | 1 | 1 | 1 | 1 | 1 | 1 | 1
A 1-a | A 1-b | A-3 | A 2-4 | A 2-5 | A 2-6 | A 2-7 | A-4 | A-5 | A-6 | A 7-5 | A 7-6
0 | 0 | 1 | 0 | 1 | 1 | 1 | 1 | 1 | 1 | 1 | 1
a | b | c | d | IG
0 | 0 | 0 | 0 | 0
No.10 | 0 | LL | 0 |  | 0
No.40 | 0 | IP | 0 |  | A 1-b | 3
No.200 | 0 | IG | 0
0 | 0 | 1 | 0 | 1 | 1 | 1 | 1 | 1 | 1 | 1 | 1
A 1-a | A 1-b | A-3 | A 2-4 | A 2-5 | A 2-6 | A 2-7 | A-4 | A-5 | A-6 | A 7-5 | A 7-6
0 | 0 | 1 | 0 | 1 | 1 | 1 | 1 | 1 | 1 | 1 | 1
a | b | c | d | IG
0 | 0 | 0 | 0 | 0
No.10 | 96 | LL | NP |  | 0
No.40 | 67 | IP | NP |  | #N/A | 1
No.200 | 31 | IG | 3
1 | 1 | 1 | 1 | 1 | 1 | 0 | 1 | 1 | 1 | 1 | 1
A 1-a | A 1-b | A-3 | A 2-4 | A 2-5 | A 2-6 | A 2-7 | A-4 | A-5 | A-6 | A 7-5 | A 7-6
1 | 1 | 1 | 1 | 1 | 1 | 0 | 1 | 1 | 1 | 1 | 1
a | b | c | d | IG
0 | 16 | 20 | 20 | 3.2
No.10 | 0 | LL | 0 |  | 0
No.40 | 0 | IP | 0 |  | A 1-b | 3
No.200 | 0 | IG | 0
0 | 0 | 1 | 0 | 1 | 1 | 1 | 1 | 1 | 1 | 1 | 1
A 1-a | A 1-b | A-3 | A 2-4 | A 2-5 | A 2-6 | A 2-7 | A-4 | A-5 | A-6 | A 7-5 | A 7-6
0 | 0 | 1 | 0 | 1 | 1 | 1 | 1 | 1 | 1 | 1 | 1
a | b | c | d | IG
0 | 0 | 0 | 0 | 0
No.10 | 0 | LL | 0 |  | 0
No.40 | 0 | IP | 0 |  | A 1-b | 3
No.200 | 0 | IG | 0
0 | 0 | 1 | 0 | 1 | 1 | 1 | 1 | 1 | 1 | 1 | 1
A 1-a | A 1-b | A-3 | A 2-4 | A 2-5 | A 2-6 | A 2-7 | A-4 | A-5 | A-6 | A 7-5 | A 7-6
0 | 0 | 1 | 0 | 1 | 1 | 1 | 1 | 1 | 1 | 1 | 1
a | b | c | d | IG
0 | 0 | 0 | 0 | 0
No.10 | 0 | LL | 0 |  | 0
No.40 | 0 | IP | 0 |  | A 1-b | 3
No.200 | 0 | IG | 0
0 | 0 | 1 | 0 | 1 | 1 | 1 | 1 | 1 | 1 | 1 | 1
A 1-a | A 1-b | A-3 | A 2-4 | A 2-5 | A 2-6 | A 2-7 | A-4 | A-5 | A-6 | A 7-5 | A 7-6
0 | 0 | 1 | 0 | 1 | 1 | 1 | 1 | 1 | 1 | 1 | 1
a | b | c | d | IG
0 | 0 | 0 | 0 | 0
No.10 | 0 | LL | 0 |  | 0
No.40 | 0 | IP | 0 |  | A 1-b | 3
No.200 | 0 | IG | 0
0 | 0 | 1 | 0 | 1 | 1 | 1 | 1 | 1 | 1 | 1 | 1
A 1-a | A 1-b | A-3 | A 2-4 | A 2-5 | A 2-6 | A 2-7 | A-4 | A-5 | A-6 | A 7-5 | A 7-6
0 | 0 | 1 | 0 | 1 | 1 | 1 | 1 | 1 | 1 | 1 | 1
a | b | c | d | IG
0 | 0 | 0 | 0 | 0
No.10 | 0 | LL | 0 |  | 0
No.40 | 0 | IP | 0 |  | A 1-b | 3
No.200 | 0 | IG | 0
0 | 0 | 1 | 0 | 1 | 1 | 1 | 1 | 1 | 1 | 1 | 1
A 1-a | A 1-b | A-3 | A 2-4 | A 2-5 | A 2-6 | A 2-7 | A-4 | A-5 | A-6 | A 7-5 | A 7-6
0 | 0 | 1 | 0 | 1 | 1 | 1 | 1 | 1 | 1 | 1 | 1
a | b | c | d | IG
0 | 0 | 0 | 0 | 0
No.10 | 98 | LL | 34 |  | 0
No.40 | 93 | IP | 16 |  | #N/A | 1
No.200 | 82 | IG | 10
1 | 1 | 1 | 1 | 1 | 1 | 1 | 1 | 1 | 0 | 1 | 1
A 1-a | A 1-b | A-3 | A 2-4 | A 2-5 | A 2-6 | A 2-7 | A-4 | A-5 | A-6 | A 7-5 | A 7-6
1 | 1 | 1 | 1 | 1 | 1 | 1 | 1 | 1 | 0 | 1 | 1
a | b | c | d | IG
40 | 40 | 0 | 6 | 10.4
No.10 | 0 | LL | 0 |  | 0
No.40 | 0 | IP | 0 |  | A 1-b | 3
No.200 | 0 | IG | 0
0 | 0 | 1 | 0 | 1 | 1 | 1 | 1 | 1 | 1 | 1 | 1
A 1-a | A 1-b | A-3 | A 2-4 | A 2-5 | A 2-6 | A 2-7 | A-4 | A-5 | A-6 | A 7-5 | A 7-6
0 | 0 | 1 | 0 | 1 | 1 | 1 | 1 | 1 | 1 | 1 | 1
a | b | c | d | IG
0 | 0 | 0 | 0 | 0
No.10 | 94 | LL | 22 |  | 0
No.40 | 68 | IP | 10 |  | #N/A | 1
No.200 | 38 | IG | 1
1 | 1 | 1 | 1 | 1 | 1 | 1 | 0 | 1 | 1 | 1 | 1
A 1-a | A 1-b | A-3 | A 2-4 | A 2-5 | A 2-6 | A 2-7 | A-4 | A-5 | A-6 | A 7-5 | A 7-6
1 | 1 | 1 | 1 | 1 | 1 | 1 | 0 | 1 | 1 | 1 | 1
a | b | c | d | IG
3 | 23 | 0 | 0 | 0.6
No.10 | 87 | LL | NP |  | 0
No.40 | 22 | IP | NP |  | #N/A | 1
No.200 | 9 | IG | 0
1 | 1 | 1 | 1 | 1 | 1 | 0 | 1 | 1 | 1 | 1 | 1
A 1-a | A 1-b | A-3 | A 2-4 | A 2-5 | A 2-6 | A 2-7 | A-4 | A-5 | A-6 | A 7-5 | A 7-6
1 | 1 | 1 | 1 | 1 | 1 | 0 | 1 | 1 | 1 | 1 | 1
a | b | c | d | IG
0 | 0 | 20 | 20 | 0
No.10 | 0 | LL | 0 |  | 0
No.40 | 0 | IP | 0 |  | A 1-b | 3
No.200 | 0 | IG | 0
0 | 0 | 1 | 0 | 1 | 1 | 1 | 1 | 1 | 1 | 1 | 1
A 1-a | A 1-b | A-3 | A 2-4 | A 2-5 | A 2-6 | A 2-7 | A-4 | A-5 | A-6 | A 7-5 | A 7-6
0 | 0 | 1 | 0 | 1 | 1 | 1 | 1 | 1 | 1 | 1 | 1
a | b | c | d | IG
0 | 0 | 0 | 0 | 0
No.10 | 0 | LL | 0 |  | 0
No.40 | 0 | IP | 0 |  | A 1-b | 3
No.200 | 0 | IG | 0
0 | 0 | 1 | 0 | 1 | 1 | 1 | 1 | 1 | 1 | 1 | 1
A 1-a | A 1-b | A-3 | A 2-4 | A 2-5 | A 2-6 | A 2-7 | A-4 | A-5 | A-6 | A 7-5 | A 7-6
0 | 0 | 1 | 0 | 1 | 1 | 1 | 1 | 1 | 1 | 1 | 1
a | b | c | d | IG
0 | 0 | 0 | 0 | 0
No.10 | 0 | LL | 0 |  | 0
No.40 | 0 | IP | 0 |  | A 1-b | 3
No.200 | 0 | IG | 0
0 | 0 | 1 | 0 | 1 | 1 | 1 | 1 | 1 | 1 | 1 | 1
A 1-a | A 1-b | A-3 | A 2-4 | A 2-5 | A 2-6 | A 2-7 | A-4 | A-5 | A-6 | A 7-5 | A 7-6
0 | 0 | 1 | 0 | 1 | 1 | 1 | 1 | 1 | 1 | 1 | 1
a | b | c | d | IG
0 | 0 | 0 | 0 | 0