## Plan1
INTERESSADO: |  | E.P.O | [11 empty] | PREFEITURA MUNICIPAL DE PORTO ALEGRE
LOCAL: |  | ESTRADA ARACAJÚ | [11 empty] | SECRETARIA MINICIPAL DE OBRAS E VIAÇÃO
TRECHO:
DATA: |  | 1998-12-07 | [11 empty] | LABORATÓRIO DE SOLOS - EPO
CARACTERIZAÇÃO | [11 empty] | ÍNDICE SUPORTE CALIFORNIA |  |  |  | TIPO DE SOLOS
FURO | PROF | REG | LIMITES DE ATTERBERG |  |  | GRANULOMETRIA |  |  |  | IG | CLASS | AMOSTRAS MOLDADAS
|  |  | LL | LP | IP | % ACUMULADA QUE PASSA |  |  |  |  | HRB | Den. Max | hot | CBR | EPX | CLASSFICAÇÃO
| (CM) | Nº | (%) | (%) | (%) | #4 | #10 | #40 | #200 |  |  | g/cm³ | (%) | (%) | (%) | VISUAL
1 | 00 – 14 | [14 empty] | SAIBRO AMARELO
1 | 14–100 | 406 – 98 | 45 | 27.3 | 17.7 | 100 | 61.7 | 44.1 | 26.6 | 1 | A2 – 7 | 1779 | 17.3 | 10.33 | 0.5 | ARGILA MARROM
2 | 00 – 05 | [14 empty] | SAIBRO ROSA
2 | 05 – 17 | [14 empty] | SAIBRO AMARELO
2 | 17–100 | 407 – 98 | 43.8 | 24.9 | 18.9 | 100 | 48.2 | 39.2 | 30.8 | 1 | A2 – 7 | 1739 | 17.4 | 11.11 | 1.3 | ARGILA MARROM
3 | 00–16 | [14 empty] | SAIBRO AMARELO
3 | 16–100 | 414 - 98 | 28.2 | 14.6 | 13.6 | 100 | 29.8 | 19.2 | 11.6 | 0 | A2 - 6 | 2083 | 8.8 | 15.42 | 0.09 | ARGILA MARROM
4 | 00 –15 | [14 empty] | SAIBRO AMARELO
4 | 15–100 | 415 – 98 | 43.3 | 21.9 | 21.4 | 100 | 61.7 | 39.8 | 18.7 | 1 | A2 – 7 | 1797 | 16.4 | 9.35 | 0.24 | ARGILA MARROM
5 | 00 – 10 | [14 empty] | SAIBRO AMARELO
5 | 10–100 | 416 – 98 | NP | NP | NP | 100 | 66.9 | 41.5 | 22.2 | 0 | A2 – 4 | 1744 | 18.7 | 10.17 | 0.07 | ARGILA MARROM, ROSA
6 | 00 – 10 | [14 empty] | SAIBRO AMARELO
6 | 10–100 | 417 – 98 | 38.6 | 22.7 | 15.9 | 100 | 62.3 | 34.8 | 15.4 | 0 | A2 – 6 | 1719 | 18.6 | 7.61 | 0.07 | ARGILA MARROM
7 | 00 – 10 | [14 empty] | SAIBRO AMARELO
7 | 10–100 | 425 – 98 | 51 | 28.3 | 22.7 | 100 | 47.9 | 33.1 | 17.9 | 1 | A2 – 7 | 1797 | 16.3 | 10.48 | 0.79 | ARGILA MARROM
8 | 00 – 12 | [14 empty] | SAIBRO AMARELO
8 | 12- 100 | 426 - 98 | 45.8 | 24.9 | 20.9 | 100 | 55.4 | 35.8 | 12.2 | 1 | A2 – 7 | 1682 | 18.6 | 9.35 | 0.23 | ARGILA MARROM

## Plan2
INTERESSADO: |  | E.P.O | [11 empty] | PREFEITURA MUNICIPAL DE PORTO ALEGRE
LOCAL: |  | RUA CATARINO ANDREATTA | [11 empty] | SECRETARIA MINICIPAL DE OBRAS E VIAÇÃO
TRECHO: |  | RUA CEL. FREDERICO GOMES ATÉ O FINAL
DATA: | [13 empty] | LABORATÓRIO DE SOLOS - EPO
CARACTERIZAÇÃO | [11 empty] | ÍNDICE SUPORTE CALIFORNIA |  |  |  | TIPO DE SOLOS
FURO | PROF | REG | LIMITES DE ATTERBERG |  |  | GRANULOMETRIA |  |  |  | IG | CLASS | AMOSTRAS MOLDADAS
|  |  | LL | LP | IP | % ACUMULADA QUE PASSA |  |  |  |  | HRB | Den. Max | hot | CBR | EPX | CLASSFICAÇÃO
| (CM) | Nº | (%) | (%) | (%) | #4 | #10 | #40 | #200 |  |  | g/cm³ | (%) | (%) | (%) | VISUAL
4 | 00 – 17 | [14 empty] | SAIBRO AMARELO
4 | 17 – 49 | 302 – 99 | 33.8 | 18.8 | 15 | 100 | 54.2 | 31.1 | 18.9 | 0 | A2 – 6 | 1998 | 11.6 | 11.74 | 0.21 | ARGILA ARENOSA MARROM
4 | 49–100 | 303 – 99 | 32.8 | 17.4 | 15.4 | 100 | 73 | 44 | 27.5 | 1 | A2 – 6 | 1818 | 15.4 | 6.18 | 0.85 | ARGILA CINZA
5 | 00 – 48 | [14 empty] | SAIBRO AMARELO
5 | 48–100 | 304 – 99 | 56.4 | 33.2 | 23.2 | 100 | 56.7 | 36.2 | 18.7 | 1 | A2 – 7 | 1680 | 20.8 | 8.27 | 0.19 | ARGILA VERMELHA
6 | 00 – 36 | [14 empty] | SAIBRO AMARELO
6 | 36–100 | 305 – 99 | 52.4 | 29.1 | 23.6 | 100 | 52.1 | 25.8 | 11.5 | 1 | A2 – 7 | 1719 | 18.6 | 9.7 | 0.07 | ARGILA VERMELHA, MARROM