## Plan1
INTERESSADO: |  | E.P.O | [11 empty] | PREFEITURA MUNICIPAL DE PORTO ALEGRE
LOCAL: |  | ESTRADA ARACAJÚ | [11 empty] | SECRETARIA MINICIPAL DE OBRAS E VIAÇÃO
TRECHO:
DATA: |  | 1999-06-29 | [11 empty] | LABORATÓRIO DE SOLOS - EPO
CARACTERIZAÇÃO | [11 empty] | ÍNDICE SUPORTE CALIFORNIA |  |  |  | TIPO DE SOLOS
FURO | PROF | REG | LIMITES DE ATTERBERG |  |  | GRANULOMETRIA |  |  |  | IG | CLASS | AMOSTRAS MOLDADAS
|  |  | LL | LP | IP | % ACUMULADA QUE PASSA |  |  |  |  | HRB | Den. Max | hot | CBR | EPX | CLASSFICAÇÃO
| (CM) | Nº | (%) | (%) | (%) | #4 | #10 | #40 | #200 |  |  | g/cm³ | (%) | (%) | (%) | VISUAL
9 | 00 – 21 | [14 empty] | SAIBRO AMARELO
9 | 21-100 | 310 – 99 | NP | NP | NP | 100 | 67.4 | 37.9 | 15.5 | 0 | A2 – 4 | 2083 | 9 | 21.1 | 0.08 | ARGILA ARENOSA MARROM
10 | 00 – 18 | [14 empty] | SAIBRO AMARELO
10 | 18-100 | 311 – 99 | 29.8 | 16.3 | 13.5 | 100 | 73.1 | 45.5 | 23.6 | 0 | A2 – 6 | 1961 | 11.2 | 16.48 | 0.97 | ARGILA ARENOSA MARROM
11 | 00 – 16 | [14 empty] | SAIBRO AMARELO
11 | 16-100 | 312 – 99 | NP | NP | NP | 100 | 72.3 | 41.8 | 26.1 | 0 | A2 – 4 | 1900 | 13.6 | 12.4 | 0.23 | ARGILA ARENOSA AMARELA
12 | 00 – 12 | [14 empty] | SAIBRO AMARELO
12 | 12 – 36 | [14 empty] | ARGILA MARROM
12 | 36-100 | 313 – 99 | NP | NP | NP | 100 | 75.4 | 42.7 | 19.1 | 0 | A2 – 4 | 1820 | 13.2 | 12.83 | 0.24 | ARGILA ARENOSA AMARELA, MARROM
13 | 00 – 14 | [14 empty] | SAIBRO AMARELO
13 | 14-100 | 314 – 99 | NP | NP | NP | 100 | 60.8 | 29 | 15 | 0 | A2 – 4 | 1871 | 8.7 | 17.5 | 0.11 | ARGILA ARENOSA AMARELA
14 | 00 – 17 | [14 empty] | SAIBRO AMARELO
14 | 17-100 | 315 – 99 | 30 | 16.7 | 13.3 | 100 | 68.5 | 36.5 | 22.4 | 0 | A2 - 6 | 1906 | 9.8 | 14.6 | 0.31 | ARGILA ARENOSA MARROM, AMARELA

## Plan2
INTERESSADO: |  | E.P.O | [11 empty] | PREFEITURA MUNICIPAL DE PORTO ALEGRE
LOCAL: |  | RUA CATARINO ANDREATTA | [11 empty] | SECRETARIA MINICIPAL DE OBRAS E VIAÇÃO
TRECHO: |  | RUA CEL. FREDERICO GOMES ATÉ O FINAL
DATA: | [13 empty] | LABORATÓRIO DE SOLOS - EPO
CARACTERIZAÇÃO | [11 empty] | ÍNDICE SUPORTE CALIFORNIA |  |  |  | TIPO DE SOLOS
FURO | PROF | REG | LIMITES DE ATTERBERG |  |  | GRANULOMETRIA |  |  |  | IG | CLASS | AMOSTRAS MOLDADAS
|  |  | LL | LP | IP | % ACUMULADA QUE PASSA |  |  |  |  | HRB | Den. Max | hot | CBR | EPX | CLASSFICAÇÃO
| (CM) | Nº | (%) | (%) | (%) | #4 | #10 | #40 | #200 |  |  | g/cm³ | (%) | (%) | (%) | VISUAL
4 | 00 – 17 | [14 empty] | SAIBRO AMARELO
4 | 17 – 49 | 302 – 99 | 33.8 | 18.8 | 15 | 100 | 54.2 | 31.1 | 18.9 | 0 | A2 – 6 | 1998 | 11.6 | 11.74 | 0.21 | ARGILA ARENOSA MARROM
4 | 49–100 | 303 – 99 | 32.8 | 17.4 | 15.4 | 100 | 73 | 44 | 27.5 | 1 | A2 – 6 | 1818 | 15.4 | 6.18 | 0.85 | ARGILA CINZA
5 | 00 – 48 | [14 empty] | SAIBRO AMARELO
5 | 48–100 | 304 – 99 | 56.4 | 33.2 | 23.2 | 100 | 56.7 | 36.2 | 18.7 | 1 | A2 – 7 | 1680 | 20.8 | 8.27 | 0.19 | ARGILA VERMELHA
6 | 00 – 36 | [14 empty] | SAIBRO AMARELO
6 | 36–100 | 305 – 99 | 52.4 | 29.1 | 23.6 | 100 | 52.1 | 25.8 | 11.5 | 1 | A2 – 7 | 1719 | 18.6 | 9.7 | 0.07 | ARGILA VERMELHA, MARROM