## Jorge Pereira Nunes
|  |  |  | PLANILHA RESUMO DOS ENSAIOS DE LABORATÓRIO | [14 empty] | Local: | Estrada Jorge Pereira Nunes
[19 empty] | Data: | 2002-04-15
LOCAL DE SONDAGEM |  |  | Furo | Análise Granulométrica | [9 empty] | Ensaios Físicos |  | Classificação |  | Compactação AASHO |  | I.S.C. |  |  |  | Tipo de Solo
Estaca | Posição | Profund. (m) |  | 2" | 1" | 3/4" | 3/8" | Nº 4 | Nº 10 | Nº 20 | Nº 40 | Nº 60 | Nº 200 | LL | IP | IG | HRB | D máx. | h ót. | h | Dens. | Exp. | ISC | Classificação AASHO | Classificação Visual
0+10 | LD | 0-139 | 1 | 100 | 97.5 | 96.3 | 99.5 | 86.6 | 60.2 | 42.8 | 28.4 | 20.9 | 13.8 | NP | NP | O | A1-B | 2065 | 11.9 | 12.2 | 2038 | 0 | 9 | Areia | Saibro siltoso marrom e cinza
| LD | 139-200 | 1 |  |  |  | 100 | 99.2 | 92.3 | 83.1 | 71.3 | 63.4 | 55.8 | 38 | 16 | 7 | A-6 | 1758 | 15.3 | 14.4 | 1735 | 0.7 | 3 | Argila Arenosa | Argila arenosa preta
3+00 | Eixo | 0-95 | 2 | A | M | O | S | T | R | A |  | N | Ã | O |  | C | O | L | E | T | A | D | A |  | Saibro siltoso marrom e cinza
| Eixo | 95-150 | 2 | A | M | O | S | T | R | A |  | N | Ã | O |  | C | O | L | E | T | A | D | A |  | Areia Siltosa Cinza
| Eixo | 150-200 | 2 | A | M | O | S | T | R | A |  | N | Ã | O |  | C | O | L | E | T | A | D | A |  | Argila arenosa cinza e preta
5+10 | LE | 0-50 | 3 |  |  | 100 | 98.9 | 92.8 | 62.8 | 49.5 | 33.5 | 22.2 | 9.6 | NP | NP | 0 | A-1-B | 2081 | 8.6 | 9.1 | 2063 | 0 | 25 | Areia | Saibro siltoso marrom e cinza
| LE | 50-93 | 3 |  |  |  | 100 | 99.5 | 88.1 | 75.1 | 57.7 | 46.9 | 33.7 | 21 | 6 | 0 | A-2-4 | 2090 | 8.6 | 7.8 | 2063 | 0.2 | 6 | Areia siltosa | Argila arenosa preta
| LE | 93-140 | 3 |  |  |  | 100 | 99.9 | 84.6 | 69 | 52.5 | 41.8 | 30.6 | NP | NP | 0 | A-2-4 | 2160 | 7.1 | 6.3 | 2133 | 0 | 14 | Areia siltosa | Areia c/silte cinza
| LE | 140-200 | 3 |  |  |  | 100 | 99 | 84.1 | 71.8 | 58 | 49.2 | 39.5 | 23 | 11 | 1 | A-6 | 2030 | 9.2 | 8.6 | 2021 | 0.3 | 2 | Argila arenosa | Argila arenosa cinza e amarela
8+00 | LD | 0-40 | 4 | A | M | O | S | T | R | A |  | N | Ã | O |  | C | O | L | E | T | A | D | A |  | Saibro siltoso marrom e cinza
| LD | 40-80 | 4 | A | M | O | S | T | R | A |  | N | Ã | O |  | C | O | L | E | T | A | D | A |  | Argila Arenosa Preta
| LD | 80-200 | 4 | A | M | O | S | T | R | A |  | N | Ã | O |  | C | O | L | E | T | A | D | A |  | Argila arenosa cinza e amarela
10+10 | Eixo | 0-6 | 5 | [21 empty] | Revestimento primário
|  | 60-200 | 5 |  |  |  | 100 | 98.3 | 73.9 | 67.8 | 63.2 | 58.5 | 55.1 | 46 | 16 | 7 | A-7-5 | 1810 | 16 | 14.5 | 1773 | 0.3 | 7 | Argila arenosa | Argila arenosa variegada
13+00 | LD | 0-5 | 6 | A | M | O | S | T | R | A |  | N | Ã | O |  | C | O | L | E | T | A | D | A |  | Revestimento primário
| LD | 5-150 | 6 | A | M | O | S | T | R | A |  | N | Ã | O |  | C | O | L | E | T | A | D | A |  | Argila arenosa vermelha
15+10 | LE | 0-28 | 7 | 100 | 95.1 | 94.8 | 94.3 | 88.1 | 62.7 | 48.3 | 34.2 | 24.7 | 12.1 | NP | NP | 0 | A-1-B | 2084 | 8.5 | 8.4 | 2073 | 0.1 | 18 | Areia | Saibro siltoso cinza
| LE | 28-200 | 7 |  |  |  | 100 | 98.7 | 77.4 | 72 | 66.6 | 62.7 | 56.2 | 49 | 22 | 10 | A-7-6 | 1835 | 16.5 | 15.4 | 1826 | 0.1 | 6 | Argila arenosa | Argila arenosa vermelha
18+00 | Eixo | 0-14 | 8 | A | M | O | S | T | R | A |  | N | Ã | O |  | C | O | L | E | T | A | D | A |  | Saibro siltoso cinza
| Eixo | 14-150 | 8 | A | M | O | S | T | R | A |  | N | Ã | O |  | C | O | L | E | T | A | D | A |  | Argila arenosa vermelha
20+10 | LD | 0-40 | 9 |  |  | 100 | 98.5 | 89.4 | 62.8 | 48.8 | 35.4 | 25.6 | 13.4 | NP | NP | 0 | A-1-B | 2064 | 9 | 8.3 | 2043 | 0 | 21 | Areia | Saibro siltoso marrom e cinza
| LD | 40-200 | 9 |  |  |  | 100 | 99.1 | 81.1 | 70.1 | 61.8 | 55.2 | 46.2 | 37 | 13 | 3 | A-6 | 1880 | 13.8 | 12.4 | 1867 | 0.2 | 10 | Argila arenosa | Argila arenosa variegada
23+00 | LE | 0-29 | 10 | A | M | O | S | T | R | A |  | N | Ã | O |  | C | O | L | E | T | A | D | A |  | Saibro siltoso marrom e cinza
| LE | 29-150 | 10 | A | M | O | S | T | R | A |  | N | Ã | O |  | C | O | L | E | T | A | D | A |  | Argila arenosa vermelha
25+10 | Eixo | 0-2 | 11 | [21 empty] | Revestimento Primário
| Eixo | 2-140 | 11 |  |  |  | 100 | 99.5 | 87 | 80.5 | 71.9 | 64.9 | 55.6 | 39 | 14 | 6 | A-6 | 1865 | 14.5 | 13.8 | 1836 | 0.1 | 9 | Argila arenosa | Argila arenosa vermelha
| Eixo | 140-240 | 11 |  |  |  | 100 | 98.2 | 74.9 | 68.8 | 62 | 56.2 | 46.3 | 31 | 12 | 3 | A-6 | 2035 | 10.8 | 9.6 | 2010 | 0.2 | 6 | Argila arenosa | Argila arenosa variegada
28+00 | LD | 0-4 | 12 | A | M | O | S | T | R | A |  | N | Ã | O |  | C | O | L | E | T | A | D | A |  | Revestimento Primário
| LD | 4-150 | 12 | A | M | O | S | T | R | A |  | N | Ã | O |  | C | O | L | E | T | A | D | A |  | Argila arenosa vermelha
30+10 | LE | 0-74 | 13 |  |  | 100 | 98.4 | 91.2 | 66.4 | 50.2 | 37.2 | 27.9 | 14.1 | NP | NP | 0 | A-1-B | 2122 | 8.1 | 8 | 2097 | 0 | 18 | Areia | Saibro siltoso marrom e cinza
| LE | 74-140 | 13 |  |  | 100 | 98.5 | 96.6 | 75.9 | 66.4 | 54.7 | 45.9 | 34.1 | 26 | 7 | 0 | A-2-4 | 2000 | 11.6 | 10.3 | 1990 | 0 | 3 | Areia siltosa | Argila arenosa cinza escuro
| LE | 140-200 | 13 |  |  |  | 100 | 94.4 | 70.8 | 61.2 | 51 | 40.7 | 24.4 | 21 | 3 | 0 | A-2-4 | 2028 | 10.8 | 10.2 | 2002 | 0.6 | 3 | Areia siltosa | Areia c/silte cinza
33+00 | Eixo | 0-68 | 14 | A | M | O | S | T | R | A |  | N | Ã | O |  | C | O | L | E | T | A | D | A |  | Saibro siltoso marrom e cinza
| Eixo | 68-150 | 14 | A | M | O | S | T | R | A |  | N | Ã | O |  | C | O | L | E | T | A | D | A |  | Argila arenosa cinza escuro
35+10 | LD | 0-50 | 15 |  |  | 100 | 98 | 86.5 | 52.9 | 38 | 27.3 | 21.8 | 16.5 | 29 | 10 | 0 | A-2-4 | 2038 | 10.1 | 9.1 | 2055 | 0 | 11 | Areia siltosa | Saibro siltoso marrom e cinza
| LD | 50-200 | 15 |  |  |  | 100 | 97.6 | 77.8 | 65.5 | 55.2 | 48.9 | 41.3 | 42 | 9 | 4 | A-7-6 | 1860 | 14 | 12 | 1866 | 0.2 | 6 | Argila arenosa | Argila arenosa variegada
38+00 | LE | 0-150 | 16 | A | M | O | S | T | R | A |  | N | Ã | O |  | C | O | L | E | T | A | D | A |  | Saibro argiloso marrom e cinza
40+10 | Eixo | 0-200 | 17 |  |  |  | 100 | 96.5 | 68.8 | 60.1 | 53.6 | 49.7 | 44.4 | 50 | 20 | 5 | A-7-5 | 1841 | 15.5 | 14.2 | 1862 | 0.1 | 7 | Argila arenosa | Saibro argiloso marrom e cinza
43+00 | LD | 0-150 | 18 | A | M | O | S | T | R | A |  | N | Ã | O |  | C | O | L | E | T | A | D | A |  | Saibro argiloso marrom e cinza
45+10 | LE | 0-200 | 19 |  |  |  | 100 | 96.8 | 66.3 | 58.4 | 52.9 | 49 | 43.7 | 40 | 18 | 4 | A-6 | 1839 | 15.6 | 14.6 | 1861 | 0 | 6 | Argila arenosa | Saibro argiloso marrom e cinza
48+00 | Eixo | 0-150 | 20 | A | M | O | S | T | R | A |  | N | Ã | O |  | C | O | L | E | T | A | D | A |  | Saibro argiloso marrom e cinza
50+10 | Eixo | 0-200 | 21 |  |  | 100 | 99.2 | 97.5 | 76.4 | 70.3 | 65.2 | 61.3 | 54.3 | 48 | 16 | 7 | A-7-5 | 1794 | 16.2 | 15.7 | 1820 | 0.2 | 9 | Argila arenosa | Saibro argiloso marrom e cinza
53+00 | LE | 0-150 | 22 | A | M | O | S | T | R | A |  | N | Ã | O |  | C | O | L | E | T | A | D | A |  | Saibro argiloso marrom e cinza
55+10 | Eixo | 0-200 | 23 |  |  |  | 100 | 97 | 74.6 | 67.2 | 60.9 | 57 | 51.1 | 49 | 20 | 8 | A-7-6 | 1800 | 16 | 15.1 | 1770 | 0.2 | 7 | Argila arenosa | Saibro argiloso marrom e cinza
58+00 | LD | 0-150 | 24 | A | M | O | S | T | R | A |  | N | Ã | O |  | C | O | L | E | T | A | D | A |  | Saibro argiloso marrom e cinza
60+10 | LE | 0-200 | 25 |  |  |  | 100 | 92.4 | 68.9 | 57.8 | 46.6 | 38.6 | 29.7 | 36 | 16 | 1 | A-2-6 | 1940 | 11.8 | 11 | 1912 | 0 | 6 | Areia argilosa | Saibro argiloso marrom
63+00 | Eixo | 0-150 | 26 | A | M | O | S | T | R | A |  | N | Ã | O |  | C | O | L | E | T | A | D | A |  | Saibro argiloso marrom
65+10 | LD | 0-74 | 27 | 100 | 90.3 | 87.8 | 78.8 | 74.8 | 51 | 44.9 | 39.1 | 33.9 | 27 | 51 | 15 | 1 | A-2-7 | 1728 | 19.6 | 19.2 | 1702 | 0.2 | 3 | Areia argilosa c/pedregulho | Saibro argiloso marrom
68+00 | LE | 0-150 | 28 | A | M | O | S | T | R | A |  | N | Ã | O |  | C | O | L | E | T | A | D | A |  | Saibro argiloso vermelho
70+10 | Eixo | 0-3 | 29 | [21 empty] | Revestimento primário
| Eixo | 3-200 | 29 |  |  |  | 100 | 97.8 | 76.3 | 70.2 | 61.9 | 56.3 | 48 | 51 | 16 | 5 | A-7-5 | 1685 | 18.5 | 17.7 | 1660 | 0.7 | 12 | Argila arenosa | Saibro siltoso rosa
73+00 | LD | 0-150 | 30 | A | M | O | S | T | R | A |  | N | Ã | O |  | C | O | L | E | T | A | D | A |  | Saibro siltoso amarelo e rosa
75+10 | LE | 0-4 | 31 | [21 empty] | Revestimento primário
| LE | 4-200 | 31 |  |  |  | 100 | 94.2 | 66.8 | 57.7 | 50.2 | 45.2 | 38.1 | 48 | 19 | 3 | A-7-6 | 1812 | 15.8 | 14.3 | 1828 | 0.1 | 10 | Argila arenosa | Saibro siltoso marrom e rosa
78+00 | Eixo | 0-6 | 32 | [21 empty] | Revestimento primário
| Eixo | 6-150 | 32 | A | M | O | S | T | R | A |  | N | Ã | O |  | C | O | L | E | T | A | D | A |  | Saibro siltoso marrom e rosa
80+10 | LD | 0-3 | 33 | [21 empty] | Revestimento primário
| LD | 3-200 | 33 |  |  |  | 100 | 97.2 | 71.5 | 64.7 | 56.4 | 50.7 | 44.2 | 44 | 11 | 2 | A-7-5 | 1755 | 18.2 | 19.1 | 1729 | 0.7 | 6 | Argila arenosa | Saibro siltoso marrom e rosa
85+10 | Eixo | 0-2 | 34 | [21 empty] | Revestimento primário
| Eixo | 2-115 | 34 | 100 | 92.5 | 90.3 | 88.9 | 78.8 | 55.4 | 43.3 | 32.2 | 26.2 | 18.3 | NP | NP | 0 | A-1-B | 1955 | 11.7 | 11.2 | 1928 | 0 | 21 | Areia com pedregulho | Saibro siltoso rosa
88+00 | LD | 0-3 | 35 | [21 empty] | Revestimento primário
| LD | 3-80 | 35 | A | M | O | S | T | R | A |  | N | Ã | O |  | C | O | L | E | T | A | D | A |  | Saibro siltoso marrom e rosa
90+10 | LE | 0-4 | 36 | [21 empty] | Revestimento primário
| LE | 4-200 | 36 |  | 100 | 97.3 | 92.8 | 85.6 | 57.6 | 47 | 38 | 30.7 | 22.4 | 28 | 11 | 0 | A-2-6 | 1992 | 10.3 | 9.6 | 2012 | 0.2 | 6 | Areia argilosa | Saibro siltoso marrom e rosa
93+00 | Eixo | 0-3 | 37 | [21 empty] | Revestimento primário
| Eixo | 3-150 | 37 | A | M | O | S | T | R | A |  | N | Ã | O |  | C | O | L | E | T | A | D | A |  | Saibro siltoso rosa
95+10 | LD | 0-5 | 38 | [21 empty] | Revestimento primário
| LD | 5-180 | 38 |  |  |  | 100 | 96.6 | 76.4 | 72.2 | 66.4 | 61.5 | 53.4 | 49 | 18 | 7 | A-7-5 | 1785 | 18.1 | 16.9 | 1752 | 0.3 | 11 | Argila arenosa | Saibro siltoso marrom e rosa
98+00 | LE | 0-4 | 39 | [21 empty] | Revestimento primário
| LE | 4-150 | 39 | A | M | O | S | T | R | A |  | N | Ã | O |  | C | O | L | E | T | A | D | A |  | Saibro siltoso marrom e rosa
100+00 | Eixo | 0-3 | 40 | [21 empty] | Revestimento primário
| Eixo | 3-200 | 40 |  |  |  | 100 | 98.3 | 78.6 | 70.8 | 62.3 | 54.9 | 44 | 51 | 9 | 2 | A-5 | 1785 | 13.1 | 12.2 | 1751 | 4.7 | 2 | Silte arenoso | Saibro siltoso rosa e cinza

## Beco do Adelar
|  |  |  | PLANILHA RESUMO DOS ENSAIOS DE LABORATÓRIO | [14 empty] | Local: | Beco do Adelar - Rua C
[19 empty] | Data: | 2002-04-15
LOCAL DE SONDAGEM |  |  | Furo | Análise Granulométrica | [9 empty] | Ensaios Físicos |  | Classificação |  | Compactação AASHO |  | I.S.C. |  |  |  | Tipo de Solo
Estaca | Posição | Profund. (m) |  | 2" | 1" | 3/4" | 3/8" | Nº 4 | Nº 10 | Nº 20 | Nº 40 | Nº 60 | Nº 200 | LL | IP | IG | HRB | D máx. | h ót. | h | Dens. | Exp. | ISC | Classificação AASHO | Classificação Visual
0+05 | LD | 0-3 | 1 | [21 empty] | Revestimento primário
| LD | 3-80 | 1 | 100 | 94.8 | 94.3 | 92.6 | 74.3 | 44.7 | 36.6 | 26.6 | 18.8 | 8.9 | NP | NP | 0 | A-1-A | 2060 | 9.7 | 8.9 | 2039 | 0 | 14 | Areia com pedregulho | Saibro siltoso cinza
| LD | 80-120 | 1 | 100 | 94.3 | 93.8 | 92.1 | 85.6 | 40.7 | 36.5 | 34.9 | 33.7 | 31.2 | 43 | 18 | 1 | A-2-7 | 1890 | 14.2 | 13.3 | 1882 | 0.9 | 2 | Areia argilosa | Saibro argiloso marrom escuro
1+05 | Eixo | 0-5 | 2 | [21 empty] | Revestimento primário
| Eixo | 5-64 | 2 | A | M | O | S | T | R | A |  | N | Ã | O |  | C | O | L | E | T | A | D | A |  | Saibro siltoso cinza
| Eixo | 64-150 | 2 | A | M | O | S | T | R | A |  | N | Ã | O |  | C | O | L | E | T | A | D | A |  | Saibro argiloso marrom
2+10 | LE | 0-4 | 3 | [21 empty] | Revestimento primário
| LE | 4-60 | 3 | 66.6 | 56.6 | 54.9 | 52.2 | 49.9 | 36.3 | 28.1 | 20.2 | 14.4 | 8.2 | NP | NP | 0 | A-1-7 | 2080 | 9.3 | 9.3 | 2065 | 0 | 16 | Pedregulho com areia | Saibro siltoso c/ caliça cinza
| LE | 60-150 | 3 |  |  |  | 100 | 95.9 | 62.4 | 50.5 | 37.1 | 29.1 | 20.7 | 19 | 4 | 0 | A-2-4 | 2045 | 8.8 | 8.1 | 2076 | 0 | 5 | Areia siltosa | Saibro argiloso marrom
3+15 | LD | 0-3 | 4 | [21 empty] | Revestimento primário
| LD | 3-75 | 4 | A | M | O | S | T | R | A |  | N | Ã | O |  | C | O | L | E | T | A | D | A |  | Saibro siltoso c/ caliça cinza
5+00 | Eixo | 0-6 | 5 | [21 empty] | Revestimento primário
| Eixo | 6-50 | 5 | 89.9 | 89.4 | 89 | 86.4 | 78.4 | 54.1 | 38.9 | 27.1 | 20.3 | 13.2 | 25 | 6 | 0 | A-2-4 | 2040 | 10.4 | 9.1 | 2042 | 0 | 11 | Areia siltosa c/pedregulho | Saibro siltoso cinza caliça
| Eixo | 50-150 | 5 |  |  | 100 | 99.8 | 98.5 | 79.5 | 72.3 | 62.3 | 54 | 42.6 | 36 | 11 | 2 | A-6 | 1838 | 14.1 | 13.6 | 1838 | 0.1 | 10 | Argila arenosa | Saibro argiloso marrom e rosa
6+05 | LE | 0-5 | 6 | [21 empty] | Revestimento primário
| LE | 5-85 | 6 | A | M | O | S | T | R | A |  | N | Ã | O |  | C | O | L | E | T | A | D | A |  | Saibro siltoso cinza caliça
| LE | 85-150 | 6 | A | M | O | S | T | R | A |  | N | Ã | O |  | C | O | L | E | T | A | D | A |  | Saibro argiloso marrom e rosa