## Densidade In Situ-Jorge Pereira
|  | Local: | Estrada Jorge Pereira Nunes
|  | Data: | 02/04/02-05/04/02
DENSIDADE DE CAMPO - MÉTODO CILINDRO CORTANTE
R E S U L T A D O S
Registro nº | 11.9 |  | 16.5 |  | 8.1
Densidade Aparente Média (g/cm³) | 1807 |  | 1861 |  | 1889
Dens. Máxima do E. Compactação (g/cm³) | 2065 |  | 1835 |  | 2122
Grau Compactação (%) | 87.5 |  | 101.4 |  | 89
DADOS DE CAMPO
| 0+10 |  | 15+10 |  | 30+10
Furo | 01 |  | 06 |  | 09
Localização | LD |  | LE |  | LE
Distância Eixo
Profundidade (m) | 0.5 |  | 0.5 |  | 0.5
Nº da Camada
DETERMINAÇÃO DE DENSIDADE
Cilindro nº | 3 |  | 1 |  | 1
Peso do solo úmido + cilindro (g) | 3235 |  | 3153 |  | 3126
Peso do cilindro (g) | 1366 |  | 1061 |  | 1061
Peso solo úmido (g) | 1869 |  | 2092 |  | 2065
Volume do cilindro (cm³) | 0.943 |  | 0.975 |  | 0.975
Dens. aparente úmida (g/cm³) | 1982 |  | 2146 |  | 2118
Dens. aparente seca (g/cm³) | 1807 |  | 1861 |  | 1889
Densidade Média (g/cm³)
DETERMINAÇÃO DA UMIDADE
Cápsula nº | 27 |  | 107 |  | 8
Peso do solo úmido + cápsula | 127.41 |  | 102.2 |  | 116.63
Peso do solo seco + cápsula | 119.06 |  | 91.8 |  | 107.44
Peso da água | 8.35 |  | 10.4 |  | 9.19
Peso da cápsula | 32.72 |  | 23.83 |  | 31.66
Umidade em percentagem | 86.34 |  | 67.97 |  | 75.78
Umidade média | 9.7 |  | 15.3 |  | 12.1
|  | Local: | Estrada Jorge Pereira Nunes
|  | Data: | 02/04/02-05/04/02
DENSIDADE DE CAMPO - MÉTODO CILINDRO CORTANTE
R E S U L T A D O S
Registro nº | 15.6 |  | 19.6 |  | 18.2
Densidade Aparente Média (g/cm³) | 1833 |  | 1784 |  | 1723
Dens. Máxima do E. Compactação (g/cm³) | 1839 |  | 1728 |  | 1755
Grau Compactação (%) | 99.7 |  | 103.2 |  | 98.2
DADOS DE CAMPO
| 45+10 |  | 65+10 |  | 80+10
Furo | 12 |  | 16 |  | 19
Localização | LE |  | LD |  | LD
Distância Eixo
Profundidade (m) | 0.5 |  | 0.5 |  | 0.5
Nº da Camada
DETERMINAÇÃO DE DENSIDADE
Cilindro nº | 1 |  | 1 |  | 1
Peso do solo úmido + cilindro (g) | 3166 |  | 3080 |  | 3060
Peso do cilindro (g) | 1061 |  | 1061 |  | 1061
Peso solo úmido (g) | 2105 |  | 2019 |  | 1999
Volume do cilindro (cm³) | 0.975 |  | 0.975 |  | 0.975
Dens. aparente úmida (g/cm³) | 2159 |  | 2071 |  | 2050
Dens. aparente seca (g/cm³) | 1833 |  | 1784 |  | 1723
Densidade Média (g/cm³)
DETERMINAÇÃO DA UMIDADE
Cápsula nº | 2 |  | 95 |  | 51
Peso do solo úmido + cápsula | 123.62 |  | 130.01 |  | 125.2
Peso do solo seco + cápsula | 111.1 |  | 116.56 |  | 112.1
Peso da água | 12.52 |  | 13.45 |  | 13.1
Peso da cápsula | 31.75 |  | 33.09 |  | 33.77
Umidade em percentagem | 79.35 |  | 83.47 |  | 78.33
Umidade média | 15.8 |  | 16.1 |  | 16.7
|  | Local: | Estrada Jorge Pereira Nunes
|  | Data: | 02/04/02-05/04/02
DENSIDADE DE CAMPO - MÉTODO CILINDRO CORTANTE
R E S U L T A D O S
Registro nº | 13.1
Densidade Aparente Média (g/cm³) | 1770
Dens. Máxima do E. Compactação (g/cm³) | 1785
Grau Compactação (%) | 99.2
DADOS DE CAMPO
100+00
Furo | 23
Localização | Eixo
Distância Eixo
Profundidade (m) | 0.5
Nº da Camada
DETERMINAÇÃO DE DENSIDADE
Cilindro nº | 1
Peso do solo úmido + cilindro (g) | 3065
Peso do cilindro (g) | 1061
Peso solo úmido (g) | 2004
Volume do cilindro (cm³) | 0.975
Dens. aparente úmida (g/cm³) | 2055
Dens. aparente seca (g/cm³) | 1770
Densidade Média (g/cm³)
DETERMINAÇÃO DA UMIDADE
Cápsula nº | 85
Peso do solo úmido + cápsula | 147.32
Peso do solo seco + cápsula | 131.46
Peso da água | 15.86
Peso da cápsula | 32.9
Umidade em percentagem | 98.56
Umidade média | 16.1
|  | Local: | Estrada Jorge Pereira Nunes
|  | Data: | 2002-04-12
DENSIDADE DE CAMPO - MÉTODO CILINDRO CORTANTE
R E S U L T A D O S
Registro nº | 8.6 | 16 |  | 13.8 | 14.5 | 14
Densidade Aparente Média (g/cm³) | 1879 | 1745 |  | 1763 | 1782 | 1802
Dens. Máxima do E. Compactação (g/cm³) | 2090 | 1810 |  | 1880 | 1865 | 1860
Grau Compactação (%) | 89.9 | 96.4 |  | 93.8 | 95.6 | 96.9
DADOS DE CAMPO
| 5+10 | 10+10 |  | 20+10 | 25+10 | 35+10
Furo | 03 | 05 |  | 07 | 08 | 10
Localização | LE | Eixo |  | LD | Eixo | LD
Distância Eixo
Profundidade (m) | 0.5 | 0.5 |  | 0.5 | 0.5 | 0.5
Nº da Camada
DETERMINAÇÃO DE DENSIDADE
Cilindro nº | 1 | 1 |  | 1 | 1 | 1
Peso do solo úmido + cilindro (g) | 3115 | 3044 |  | 3069 | 3050 | 3097
Peso do cilindro (g) | 1061 | 1061 |  | 1061 | 1061 | 1061
Peso solo úmido (g) | 2054 | 1983 |  | 2008 | 1989 | 2036
Volume do cilindro (cm³) | 0.975 | 0.975 |  | 0.975 | 0.975 | 0.975
Dens. aparente úmida (g/cm³) | 2106 | 2034 |  | 2059 | 2040 | 2088
Dens. aparente seca (g/cm³) | 1879 | 1745 |  | 1763 | 1782 | 1802
Densidade Média (g/cm³)
DETERMINAÇÃO DA UMIDADE
Cápsula nº | 65 | 95 |  | 26 | 40 | 55
Peso do solo úmido + cápsula | 141.42 | 139.9 |  | 118.32 | 128.51 | 129.86
Peso do solo seco + cápsula | 129.63 | 124.78 |  | 104.81 | 116.38 | 116.45
Peso da água | 11.79 | 15.12 |  | 13.51 | 12.13 | 13.41
Peso da cápsula | 31.9 | 33.09 |  | 24.39 | 32.54 | 32.11
Umidade em percentagem | 97.73 | 91.69 |  | 80.42 | 83.84 | 84.34
Umidade média | 12.1 | 16.5 |  | 16.8 | 14.5 | 15.9
|  | Local: | Estrada Jorge Pereira Nunes
|  | Data: | 12/04/2002 - 13/04/2002
DENSIDADE DE CAMPO - MÉTODO CILINDRO CORTANTE
R E S U L T A D O S
Registro nº | 15.5 | 16.2 |  | 16 | 11.8 | 18.5
Densidade Aparente Média (g/cm³) | 1734 | 1811 |  | 1795 | 1764 | 1727
Dens. Máxima do E. Compactação (g/cm³) | 1841 | 1794 |  | 1800 | 1940 | 1685
Grau Compactação (%) | 94.2 | 101 |  | 99.7 | 90.9 | 102.5
DADOS DE CAMPO
| 40+10 | 50+10 |  | 55+10 | 60+10 | 70+10
Furo | 11 | 13 |  | 14 | 15 | 17
Localização | Eixo | LD |  | Eixo | LE | Eixo
Distância Eixo
Profundidade (m) | 0.5 | 0.5 |  | 0.5 | 0.5 | 0.5
Nº da Camada
DETERMINAÇÃO DE DENSIDADE
Cilindro nº | 1 | 1 |  | 1 | 1 | 1
Peso do solo úmido + cilindro (g) | 3010 | 3130 |  | 3099 | 3054 | 3053
Peso do cilindro (g) | 1061 | 1061 |  | 1061 | 1061 | 1061
Peso solo úmido (g) | 1949 | 2069 |  | 2038 | 1993 | 1992
Volume do cilindro (cm³) | 0.975 | 0.975 |  | 0.975 | 0.975 | 0.975
Dens. aparente úmida (g/cm³) | 1999 | 2122 |  | 2090 | 2044 | 2043
Dens. aparente seca (g/cm³) | 1734 | 1811 |  | 1795 | 1764 | 1727
Densidade Média (g/cm³)
DETERMINAÇÃO DA UMIDADE
Cápsula nº | 64 | 52 |  | 115 | 2 | 76
Peso do solo úmido + cápsula | 143.22 | 122.94 |  | 106.39 | 100.47 | 113.97
Peso do solo seco + cápsula | 128.54 | 109.75 |  | 94.82 | 88.41 | 101.48
Peso da água | 14.68 | 13.19 |  | 11.57 | 12.06 | 12.49
Peso da cápsula | 32.55 | 33.03 |  | 24.24 | 12.52 | 33.2
Peso solo seco | 95.99 | 76.72 |  | 70.58 | 75.89 | 68.28
Umidade em percentagem | 15.3 | 17.2 |  | 16.4 | 15.9 | 18.3
Umidade média
|  | Local: | Estrada Jorge Pereira Nunes
|  | Data: | 2002-04-13
DENSIDADE DE CAMPO - MÉTODO CILINDRO CORTANTE
R E S U L T A D O S
Registro nº | 15.8 | 11.7 |  | 10.3 | 18.1
Densidade Aparente Média (g/cm³) | 1746 | 1766 |  | 1863 | 1803
Dens. Máxima do E. Compactação (g/cm³) | 1812 | 1955 |  | 1992 | 1785
Grau Compactação (%) | 96.4 | 90.3 |  | 93.5 | 101
DADOS DE CAMPO
| 75+10 | 85+10 |  | 90+10 | 95+10
Furo | 18 | 20 |  | 21 | 22
Localização | LE | Eixo |  | LE | LD
Distância Eixo
Profundidade (m) | 0.5 | 0.5 |  | 0.5 | 0.5
Nº da Camada
DETERMINAÇÃO DE DENSIDADE
Cilindro nº | 1 | 1 |  | 1 | 1
Peso do solo úmido + cilindro (g) | 3076 | 3034 |  | 3107 | 3064
Peso do cilindro (g) | 1061 | 1061 |  | 1061 | 1061
Peso solo úmido (g) | 2015 | 1973 |  | 2046 | 2003
Volume do cilindro (cm³) | 0.975 | 0.975 |  | 0.975 | 0.975
Dens. aparente úmida (g/cm³) | 2067 | 2024 |  | 2098 | 2054
Dens. aparente seca (g/cm³) | 1746 | 1766 |  | 1863 | 1803
Densidade Média (g/cm³)
DETERMINAÇÃO DA UMIDADE
Cápsula nº | 85 | 43 |  | 111 | 55
Peso do solo úmido + cápsula | 121.55 | 143.37 |  | 131.43 | 157.69
Peso do solo seco + cápsula | 107.78 | 129.14 |  | 119.39 | 142.37
Peso da água | 13.77 | 14.23 |  | 12.04 | 15.32
Peso da cápsula | 32.9 | 31.63 |  | 23.9 | 32.11
Peso solo seco | 74.88 | 97.51 |  | 95.49 | 110.26
Umidade em percentagem | 18.4 | 14.6 |  | 12.6 | 13.9
Umidade média

## Densidade In Situ-Beco Adelar
|  | Local: | Beco do Adelar - Rua C
|  | Data: | 2002-04-12
DENSIDADE DE CAMPO - MÉTODO CILINDRO CORTANTE
R E S U L T A D O S
Registro nº | 9.7 | 9.3 | 10.4
Densidade Aparente Média (g/cm³) | 1900 | 1941 | 1955
Dens. Máxima do E. Compactação (g/cm³) | 2060 | 2080 | 2040
Grau Compactação (%) | 92.2 | 93.3 | 95.3
DADOS DE CAMPO
| 0+05 | 2+10 | 5+00
Furo | 01 | 03 | 05
Localização | LD | LE | Eixo
Distância Eixo
Profundidade (m) | 0.5 | 0.5 | 0.5
Nº da Camada
DETERMINAÇÃO DE DENSIDADE
Cilindro nº | 1 | 1 | 1
Peso do solo úmido + cilindro (g) | 3140 | 3192 | 3205
Peso do cilindro (g) | 1061 | 1061 | 1061
Peso solo úmido (g) | 2079 | 2131 | 2144
Volume do cilindro (cm³) | 0.975 | 0.975 | 0.975
Dens. aparente úmida (g/cm³) | 2132 | 2186 | 2199
Dens. aparente seca (g/cm³) | 1900 | 1941 | 1955
Densidade Média (g/cm³)
DETERMINAÇÃO DA UMIDADE
Cápsula nº | 86 | 76 | 104
Peso do solo úmido + cápsula | 127.8 | 117.9 | 105.74
Peso do solo seco + cápsula | 116.54 | 108.43 | 96.67
Peso da água | 11.26 | 9.47 | 9.07
Peso da cápsula | 24.39 | 33.2 | 24.1
Umidade em percentagem | 92.15 | 75.23 | 72.57
Umidade média | 12.2 | 12.6 | 12.5