## berlim
BOLETIM DE SONDAGEM
PROJETO: Vias especificadas na Região 4 - Lote 3 - Lomba do Pinheiro
SEQUÊNCIA 02 - Rua Berlim
EXTENSÃO: 0,510 km
CARACTERIZAÇÃO | [11 empty] | INDICE SUPORTE CALIFORNIA |  |  |  | TIPO DE SOLOS
FURO | PROF (cm) | REG. N° | LIMITES DE ATTERBEG |  |  | GRANULOMETRIA % ACUMULADA QUE PASSA |  |  |  | IG | CLASS. HRB | AMOSTRAS MOLDADAS |  |  |  | CLASSIFICAÇÃO VISUAL
|  |  | LL (%) | LP (%) | IP(%) | #4 | #10 | #40 | #200 |  |  | Den.Max. g/cm³ | hot (%) | CBR (%) | EPX (%)
1 | 00 - 23 | [14 empty] | Saibro amarelo
1 | 23 - 1 | 312/00 | 37.8 | 21.2 | 16.6 | 100 | 83 | 50.6 | 32.1 | 1 | A2-6 | 1778 | 16.4 | 6.53 | 0.21 | Argila aver. Marrom claro
2 | 00 - 10 | [14 empty] | Saibro amarelo
2 | 10 - 1 | 313/00 | 35.4 | 18.5 | 16.9 | 100 | 85.1 | 56 | 33.3 | 1 | A2-6 | 1839 | 14.1 | 8.66 | 0.15 | Argila aver. Marrom claro
3 | 00 - 34 | [14 empty] | Saibro c/aterro
3 | 34 - 1 | 314/00 | 41.9 | 21.2 | 20.7 | 100 | 75.9 | 56.7 | 38.1 | 4 | A7-6 | 1741 | 17.6 | 7.92 | 0.42 | Argila marrom claro
4 | 00 - 1 | 315/00 | 34.2 | 17.7 | 16.5 | 100 | 97 | 65.7 | 37.8 | 3 | A6 | 1833 | 15.3 | 7.27 | 0.16 | Argila marrom escuro
5 | 00 - 23 | [14 empty] | Argila marrom escuro
5 | 23 - 1 | 316 - 00 | 26.6 | 12.9 | 13.7 | 100 | 95.5 | 50.5 | 18.9 | 0 | A2-6 | 1981 | 11.6 | 6.18 | 0.49 | Argila aver. Marrom claro
6 | 00 - 10 | [14 empty] | Argila marrom escuro
6 | 10 - 1,10 | 83/02 | 53.8 | 26.8 | 27 | 100 | 79.4 | 63.5 | 51.6 | 10 | A7-6 | 1680 | 20.1 | 6.18 | 0.54 | Argila marrom
7 | 00 - 63 | 84/02 | NP | NP | NP | 100 | 93.3 | 55.4 | 27.9 | 0 | A2-4 | 2143 | 8.2 | 14.17 | 0.11 | Argila arenosa marrom escura
7 | 63 - 1,2 | 85/02 | 32.2 | 15.8 | 16.4 | 100 | 85 | 61.3 | 38 | 3 | A6 | 1858 | 14.1 | 12.98 | 0.5 | Argila marrom
8 | 00 - 8 | [14 empty] | Saibro amarelo
8 | 8 - 1,1 | 86/02 | 42.2 | 24.6 | 17.6 | 100 | 77.8 | 61.9 | 52.1 | 5 | A6 | 1662 | 20.2 | 8.66 | 0.48 | Argila marrom
9 | 00 - 19 | [14 empty] | Saibro amarelo
9 | 19 - 1,15 | 87/02 | 27.8 | 13.4 | 14.4 | 100 | 95.1 | 60 | 33 | 1 | A2-6 | 2040 | 9.2 | 19.57 | 0.18 | Argila arenosa marrom escura
10 | 00 - 50 | [14 empty] | Saibro c/aterro
10 | 50 - 1,2 | 88/02 | NP | NP | NP | 100 | 74.7 | 52.4 | 34.6 | 0 | A2-4 | 1898 | 12.2 | 11.58 | 0.27 | Argila arenosa cinza escura
11 | 00 - 32 | [14 empty] | Saibro c/aterro
11 | 32 - 1,15 | 89/02 | NP | NP | NP | 100 | 85.2 | 58.2 | 32.9 | 0 | A2-4 | 1905 | 8.7 | 12.36 | 0.35 | Argila arenosa cinza escura

## jaguari
BOLETIM DE SONDAGEM
PROJETO: Vias especificadas na Região 4 - Lote 3 - Lomba do Pinheiro
SEQUÊNCIA 04 - Rua Jaguari
EXTENSÃO: 0,168 km
FURO | PROF (cm) | REG. N° | LIMITES DE ATTERBEG |  |  | GRANULOMETRIA % ACUMULADA QUE PASSA |  |  |  | IG | CLASS. HRB | AMOSTRAS MOLDADAS |  |  |  | CLASSIFICAÇÃO VISUAL
|  |  | LL (%) | LP (%) | IP(%) | #4 | #10 | #40 | #200 |  |  | Den.Max. g/cm³ | hot (%) | CBR (%) | EPX (%)
1 | 00 - 8 | [14 empty] | Saibro amarelo
1 | 8 - 1 | 320/00 | 47.8 | 26.5 | 21.3 | 100 | 78.9 | 55.1 | 40.5 | 4 | A7-6 | 1646 | 18.1 | 8.12 | 2.02 | Argila marrom
2 | 00 - 18 | [14 empty] | Saibro amarelo
2 | 18 - 1 | 321/00 | 32 | 15.8 | 16.2 | 100 | 85.5 | 54.1 | 30.1 | 1 | A2-6 | 1818 | 14.3 | 7.92 | 0.15 | Argila marrom escura
3 | 00 - 1 | 322/00 | 55.4 | 29.4 | 26 | 100 | 85.3 | 54.1 | 30.1 | 8 | A7-6 | 1591 | 20.5 | 7.92 | 0.85 | Argila marrom

## tanaui da silva boeira
BOLETIM DE SONDAGEM
PROJETO: Vias especificadas na Região 4 - Lote 3 - Lomba do Pinheiro
SEQUÊNCIA 03 - Rua Tanauí Boera da Silva
EXTENSÃO: 0,160 km
FURO | PROF (cm) | REG. N° | LIMITES DE ATTERBEG |  |  | GRANULOMETRIA % ACUMULADA QUE PASSA |  |  |  | IG | CLASS. HRB | AMOSTRAS MOLDADAS |  |  |  | CLASSIFICAÇÃO VISUAL
|  |  | LL (%) | LP (%) | IP(%) | #4 | #10 | #40 | #200 |  |  | Den.Max. g/cm³ | hot (%) | CBR (%) | EPX (%)
7 | 00 - 15 | [14 empty] | Saibro amarelo
7 | 15 - 100 | 333/96 | 35.2 | 17.9 | 17.3 | 100 | 71.7 | 40.2 | 16 | 0 | A2-4 | 1865 | 13.9 | 10.05 | 0.4 | Argila marrom
8 | 00 - 12 | [14 empty] | Saibro amarelo
8 | 12 - 100 | 334/96 | 33.8 | 18.6 | 15.2 | 100 | 80 | 45.1 | 20.6 | 0 | A2-6 | 1895 | 12.1 | 2.35 | 0 | Argila marrom
9 | 00 - 15 | [14 empty] | Saibro amarelo
9 | 15 - 100 | 335/96 | 50 | 25.4 | 24.6 | 100 | 67.2 | 57.5 | 50.7 | 9 | A7-6 | 1626 | 21 | 5.15 | 1.6 | Argila marrom
10 | 00 - 12 | [14 empty] | Saibro amarelo
10 | 12 -28 | [14 empty] | Saibro rosa
10 | 28 - 100 | 336/96 | NP | NP | NP | 100 | 89.8 | 54 | 27.7 | 0 | A2-4 | 2040 | 10 | 12.67 | 0.1 | Argila marrom

## rua 12
BOLETIM DE SONDAGEM
PROJETO: Vias especificadas na Região 4 - Lote 3 - Lomba do Pinheiro
SEQUÊNCIA 10 - Rua 12
EXTENSÃO: 0,214 km
FURO | PROF (cm) | REG. N° | LIMITES DE ATTERBEG |  |  | GRANULOMETRIA % ACUMULADA QUE PASSA |  |  |  | IG | CLASS. HRB | AMOSTRAS MOLDADAS |  |  |  | CLASSIFICAÇÃO VISUAL
|  |  | LL (%) | LP (%) | IP(%) | #4 | #10 | #40 | #200 |  |  | Den.Max. g/cm³ | hot (%) | CBR (%) | EPX (%)
1 | 00 a 12 | [14 empty] | Saibro rosa
1 | 12 a 1 | 36-01 | 33.4 | 17.3 | 16.1 | 100 | 78.5 | 47.5 | 25.4 | 1 | A2-6 | 1877 | 13.2 | 12.21 | 0.27 | Argila marrom claro
2 | 00 a 16 | [14 empty] | Saibro rosa
2 | 16 a 1 | 37-01 | 31.5 | 16.3 | 15.2 | 100 | 78.9 | 57.9 | 39.6 | 2 | A6 | 1927 | 13.3 | 12.67 | 0.28 | Argila marrom claro
3 | 00 a 22 | [14 empty] | Saibro rosa
3 | 22 a 1 | 38-01 | nulo | nulo | nulo | 100 | 68.8 | 40.1 | 28.8 | 0 | A2-4 | 1856 | 14.2 | 10.48 | 0.24 | Argila mesclada micáceo amare]o rosa
4 | 00 a 26 | [14 empty] | Saibro rosa
4 | 26 a 1 | 39-01 | nulo | nulo | nulo | 100 | 65.1 | 38.3 | 27.5 | 0 | A2-4 | 1854 | 14.1 | 10.17 | 0.2 | Argila mesclada micáceo amare]o rosa

## rua 16
BOLETIM DE SONDAGEM
PROJETO: Vias especificadas na Região 4 - Lote 3 - Lomba do Pinheiro
SEQUÊNCIA 10 - Rua 16
EXTENSÃO: 0,214 km
FURO | PROF (cm) | REG. N° | LIMITES DE ATTERBEG |  |  | GRANULOMETRIA % ACUMULADA QUE PASSA |  |  |  | IG | CLASS. HRB | AMOSTRAS MOLDADAS |  |  |  | CLASSIFICAÇÃO VISUAL
|  |  | LL (%) | LP (%) | IP(%) | #4 | #10 | #40 | #200 |  |  | Den.Max. g/cm³ | hot (%) | CBR (%) | EPX (%)
1 | 00-18 | [14 empty] | Saibro amarelo
1 | 18-120 | 81/02 | NP | NP | NP | 100 | 78.2 | 52.2 | 35.6 | O | A4 | 1674 | 22.2 | 6 | 0.5 | Argila vermelha, amarela
2 | 00-39 | [14 empty] | Saibro amarelo
2 | 39-115 | 82/02 | 38.3 | 18.5 | 19.8 | 100 | 71.1 | 49.8 | 31.8 | 2 | A2-6 | 1937 | 12.2 | 13.8 | 0.4 | Argila marrom

## Walt Disney
BOLETIM DE SONDAGEM
PROJETO: Vias especificadas na Região 4 - Lote 3 - Lomba do Pinheiro
SEQUÊNCIA 01 - Rua Walt Disney
EXTENSÃO: 0,441 km
FURO | PROF (cm) | REG. N° | LIMITES DE ATTERBEG |  |  | GRANULOMETRIA % ACUMULADA QUE PASSA |  |  |  | IG | CLASS. HRB | AMOSTRAS MOLDADAS |  |  |  | CLASSIFICAÇÃO VISUAL
|  |  | LL (%) | LP (%) | IP(%) | #4 | #10 | #40 | #200 |  |  | Den.Max. g/cm³ | hot (%) | CBR (%) | EPX (%)
1 | 00 a 15 | [14 empty] | Saibro misturado com aterro marrom
1 | 15 a 31 | [14 empty] | Argila mesclada cinza
1 | 31 a 1 | 302-00 | 48.6 | 25 | 23.6 | 100 | 71.5 | 46.3 | 32 | 2 | A2-7 | 1677 | 20.2 | 7.92 | 0.38 | Argila marrom
2 | 00 a 58 | [14 empty] | Saibro com aterro
2 | 58 a 1 | 303-00 | 27.2 | 13.3 | 13.9 | 100 | 90.2 | 62.5 | 34.3 | 1 | A2-6 | 1861 | 13.7 | 9.21 | 0.27 | Argila marrom
3 | 00 a 23 | [14 empty] | Saibro com aterro
3 | 23 a 1 | 304-00 | 46.6 | 25.2 | 21.4 | 100 | 76.1 | 50.2 | 27.2 | 1 | A2-7 | 1741 | 16.3 | 10.64 | 0.46 | Argila marrom
4 | 00 a 17 | [14 empty] | Saibro amarelo
4 | 17 a 1 | 305-00 | 40 | 20.1 | 19.9 | 100 | 75.1 | 45.8 | 26.3 | 1 | A2-7 | 1892 | 12.7 | 11.43 | 0.46 | Argila marrom
5 | 00 a 24 | [14 empty] | Saibro com aterro
5 | 24 a 1 | 306-00 | 41.8 | 22 | 19.8 | 100 | 71.4 | 47 | 28.3 | 2 | A2-7 | 1704 | 19.4 | 9.07 | 0.63 | Argila marrom escuro
6 | 00 a 20 | [14 empty] | Saibro com aterro
6 | 20 a 1 | 307-00 | 36.6 | 18.1 | 18.5 | 100 | 57.4 | 34.6 | 16.7 | 1 | A2-6 | 1900 | 12.6 | 12.21 | 0.57 | Argila marrom
7 | 00 a 34 | [14 empty] | Saibro com aterro
7 | 34 a 1 | 308-00 | nulo | nulo | nulo | 100 | 83.9 | 47.2 | 14.2 | 0 | A2-4 | 1987 | 8.7 | 15.42 | 0.11 | Argila aren.marrom claro
8 | 00 a 24 | [14 empty] | Argila mescl.vermelho-amarela
8 | 24 a 1 | 309-00 | nulo | nulo | nulo | 100 | 66.8 | 34.6 | 17.8 | 0 | A2-4 | 1980 | 10.7 | 16.06 | 0.4 | Argila aren.mescl.marrom-amarela
9 | 00 a 1 | 310-00 | 49.2 | 26.2 | 23 | 100 | 70.1 | 55.2 | 44.2 | 4 | A7-6 | 1700 | 18.9 | 13.3 | 0.5 | Argila mescl.vermelho-amarela

## acesso 12
BOLETIM DE SONDAGEM
PROJETO: Vias especificadas na Região 4 - Lote 3 - Lomba do Pinheiro
SEQUÊNCIA 09 - Acesso 12
EXTENSÃO: 0,085 km
FURO | PROF (cm) | REG. N° | LIMITES DE ATTERBEG |  |  | GRANULOMETRIA % ACUMULADA QUE PASSA |  |  |  | IG | CLASS. HRB | AMOSTRAS MOLDADAS |  |  |  | CLASSIFICAÇÃO VISUAL
|  |  | LL (%) | LP (%) | IP(%) | #4 | #10 | #40 | #200 |  |  | Den.Max. g/cm³ | hot (%) | CBR (%) | EPX (%)
1 | 00-1 | 40-01 | 43.7 | 23.1 | 20.6 | 100 | 73.5 | 60.5 | 49.5 | 7 | A7-6 | 1728 | 18 | 10.48 | 0.16 | Argila marrom
2 | 00-1 | 41-01 | 40.4 | 21.7 | 18.7 | 100 | 74.7 | 59.3 | 45.5 | 4 | A7-6 | 1702 | 18.2 | 10.17 | 0.24 | Argila marrom

## rua A
BOLETIM DE SONDAGEM
PROJETO: Vias especificadas na Região 4 - Lote 3 - Lomba do Pinheiro
SEQUÊNCIA 05 - Rua "A"
EXTENSÃO: 0,150 km
FURO | PROF (cm) | REG. N° | LIMITES DE ATTERBEG |  |  | GRANULOMETRIA % ACUMULADA QUE PASSA |  |  |  | IG | CLASS. HRB | AMOSTRAS MOLDADAS |  |  |  | CLASSIFICAÇÃO VISUAL
|  |  | LL (%) | LP (%) | IP(%) | #4 | #10 | #40 | #200 |  |  | Den.Max. g/cm³ | hot (%) | CBR (%) | EPX (%)
1 | 00-16 | [14 empty] | Argila com aterro
1 | 16-1 | 334-00 | 39.4 | 23.1 | 16.3 | 100 | 47.2 | 30.8 | 16.5 | 0 | A2-6 | 1900 | 12.9 | 13.3 | 1.2 | Argila marrom
2 | 00-13 | [14 empty] | Argila com aterro
2 | 13-1 | 335-00 | 30.3 | 15.8 | 14.5 | 100 | 71.6 | 40.5 | 23.2 | 0 | A2-6 | 1885 | 11 | 12.67 | 1.78 | Argila aren. Cinza escura
3 | 00-14 | [14 empty] | Argila com aterro
3 | 14-1 | 336-00 | 31.8 | 17.3 | 14.5 | 100 | 62 | 38.6 | 20.8 | 0 | A2-6 | 1901 | 12.6 | 10.33 | 1.7 | Argila marrom escura
4 | 00-14 | [14 empty] | Argila com aterro
4 | 14-1 | 337-00 | nulo | nulo | nulo | 10 | 80.3 | 47.7 | 28.1 | 0 | A2-4 | 2025 | 10.4 | 13.86 | 0.16 | Argila aren. marrom

## Vicinal
BOLETIM DE SONDAGEM
PROJETO: Vias especificadas na Região 4 - Lote 3 - Lomba do Pinheiro
SEQUÊNCIA 08 - Vicinal "1"
EXTENSÃO: 0,140 km
FURO | PROF (cm) | REG. N° | LIMITES DE ATTERBEG |  |  | GRANULOMETRIA % ACUMULADA QUE PASSA |  |  |  | IG | CLASS. HRB | AMOSTRAS MOLDADAS |  |  |  | CLASSIFICAÇÃO VISUAL
|  |  | LL (%) | LP (%) | IP(%) | #4 | #10 | #40 | #200 |  |  | Den.Max. g/cm³ | hot (%) | CBR (%) | EPX (%)
3 | 00-18 | [14 empty] | Saibro rosa
3 | 18-1 | 13-01 | nulo | nulo | nulo | 100 | 76.8 | 51 | 38.1 | 0 | A4 | 1741 | 16.3 | 9.5 | 1.29 | Argila marrom claro
4 | 00-20 | [14 empty] | Saibro rosa
4 | 20-1 | 14-01 | 47.7 | 23.7 | 24 | 100 | 63.3 | 45.5 | 36 | 3 | A7-6 | 1741 | 16.2 | 10 | 0.26 | Argila marrom escuro
5 | 00-21 | [14 empty] | Saibro com aterro de obra
5 | 21-1 | 15-01 | 54.7 | 28.7 | 26 | 100 | 62.5 | 46.8 | 39 | 5 | A7-6 | 1642 | 21.1 | 8.12 | 0.2 | Argila vermelha

## esperança
BOLETIM DE SONDAGEM
PROJETO: Vias especificadas na Região 4 - Lote 3 - Lomba do Pinheiro
SEQUÊNCIA 06 - Rua Esperança
EXTENSÃO: 0,120 km
FURO | PROF (cm) | REG. N° | LIMITES DE ATTERBEG |  |  | GRANULOMETRIA % ACUMULADA QUE PASSA |  |  |  | IG | CLASS. HRB | AMOSTRAS MOLDADAS |  |  |  | CLASSIFICAÇÃO VISUAL
|  |  | LL (%) | LP (%) | IP(%) | #4 | #10 | #40 | #200 |  |  | Den.Max. g/cm³ | hot (%) | CBR (%) | EPX (%)
1 | 00 a 12 | [14 empty] | Aterro de obra
1 | 12-1 | 317-00 | nulo | nulo | nulo | 100 | 67.5 | 31.9 | 13.8 | 0 | A2-4 | 2020 | 10.3 | 15.91 | 0.16 | Argila marrom escura
2 | 00-85 | [14 empty] | Saibro amarelo
2 | 05-1 | 318-00 | 40.8 | 19.6 | 21.2 | 100 | 88.1 | 60.8 | 43.9 | 6 | A7-6 | 1800 | 13.2 | 6.68 | 0.27 | Argila marrom escura
3 | 00-11 | [14 empty] | Saibro amarelo
3 | 11-1 | 319-00 | 59.4 | 31.3 | 28.1 | 100 | 67.5 | 43 | 32.4 | 3 | A2-7 | 1743 | 14.5 | 9.35 | 0.37 | Argila marrom
1* | 00-10 | [14 empty] | Saibro rosa
1* | 10-1 | 10-02 | 28.2 | 14 | 14.2 | 100 | 69.4 | 46.3 | 31.1 | 1 | A2-6 | 2045 | 9.5 | 11.11 | 0.21 | Argila cinza escuro

## Alvorada
BOLETIM DE SONDAGEM
PROJETO: Vias especificadas na Região 4 - Lote 3 - Lomba do Pinheiro
SEQUÊNCIA 07 - Rua Alvorada
EXTENSÃO: 0,260 km
FURO | PROF (cm) | REG. N° | LIMITES DE ATTERBEG |  |  | GRANULOMETRIA % ACUMULADA QUE PASSA |  |  |  | IG | CLASS. HRB | AMOSTRAS MOLDADAS |  |  |  | CLASSIFICAÇÃO VISUAL
|  |  | LL (%) | LP (%) | IP(%) | #4 | #10 | #40 | #200 |  |  | Den.Max. g/cm³ | hot (%) | CBR (%) | EPX (%)
1 | 00-10 | [14 empty] | Saibro amarelo
1 | 10-1 | 513-99 | 40.6 | 23 | 17.6 | 100 | 75.6 | 47.6 | 29.9 | 1 | A2-7 | 1700 | 18.5 | 10.64 | 0.2 | Argila marrom
2 | 00-06 | [14 empty] | Saibro amarelo
2 | 06-1 | 514-99 | 42.8 | 24.6 | 18.2 | 100 | 79.7 | 45.8 | 30.3 | 1 | A2-7 | 1719 | 19.3 | 9.35 | 0.5 | Argila marrom
3 | 00-15 | [14 empty] | Aterro de obra
3 | 15-1 | 528-99 | 41.8 | 21.3 | 20.4 | 100 | 75.2 | 52 | 30.6 | 2 | A2-7 | 1685 | 18.7 | 6.98 | 0.23 | Argila vermelha
4 | 00-10 | [14 empty] | Saibro amarelo
4 | 10-1 | 529-99 | 39.2 | 21.3 | 17.9 | 100 | 81.3 | 54.1 | 24.2 | 1 | A2-6 | 1741 | 16.5 | 8.66 | 0.34 | Argila marrom
5 | 00-11 | [14 empty] | Saibro amarelo
5 | 11-1 | 530-99 | 45.5 | 25.5 | 20 | 100 | 73.5 | 44.7 | 21.6 | 1 | A2-7 | 1684 | 20.8 | 6.68 | 0.23 | Argila vermelha
6 | 00-15 | [14 empty] | Saibro amarelo
6 | 15-1 | 531-99 | nulo | nulo | nulo | 100 | 88.7 | 46.4 | 15.6 | 0 | A2-4 | 2102 | 8.8 | 13.3 | 0.1 | Argila aren. marrom
7 | 00-30 | [14 empty] | Aterro com areia e caliça
7 | 30-1 | 532-99 | nulo | nulo | nulo | 100 | 86.5 | 47.3 | 16 | 0 | A2-4 | 2037 | 8.9 | 17.89 | 0.1 | Argila aren. cinza