## dens de campo - cilindro
Logradouro: Rua "B" Chácara do Banco
|  |  | Trecho: Da Rua "C" até Travessa "E" | Pág. 1/1
Data: 02/12/03
DENSIDADE DE CAMPO - MÉTODO CILINDRO CORTANTE
RESULTADOS
Registro nº | s/n | s/n | s/n
Densidade aparente média | 1649 | 1493 | 1678
Densidade Máxima do E. Compactação | 1847 | 1824 | 1772
Grau Compactação (%) | 89,3 | 81,9 | 94,7
DADOS DE CAMPO
Furo | ST-01 | ST-03 | ST-05
Estaca | 0+000 | 0 +050 | 0+100
Posição | Eixo | LE | Eixo
Espessura da Camada | 22-140 | 10-90 | 20-200
Nº da camada | 2º | 2º | 2º
DETERMINAÇÃO DE DENSIDADE
Cilindro nº | 01 | 01 | 01
Peso do solo úmido + cilindro (g) | 1906 | 1716 | 1957
Peso do cilindro (g)
Peso solo úmido (g)
Volume do cilindro (cm³) | 966 | 966 | 966
Dens. aparente úmida (g/cm³) | 1983 | 1776 | 2026
Dens. aparente seca (g/cm³) | 1649 | 1493 | 1678
DETERMINAÇÃO DA UMIDADE
Cápsula nº | 10 | 34 | 399
Peso solo úmido + cápsula (g) | 105,70 | 118,00 | 135,80
Peso solo seco + cápsula (g) | 92,90 | 104,50 | 118,60
Peso da água (g) | #VALUE! | #VALUE! | #VALUE!
Peso da cápsula (g) | 29,82 | 33,33 | 35,50
Peso solo seco (g) | #VALUE! | #VALUE! | #VALUE!
Umidade em percentagem (%) | #VALUE! | #VALUE! | #VALUE!
Umidade média
ACL ASSESSORIA & CONSULTORIA LTDA

## umidade natural
Logradouro: Rua "B" Chácara do Banco
|  |  | Trecho: Da Rua "C" até Travessa "E" | [6 empty] | Pág. 1/1
Data: 02/12/03
DENSIDADE DE CAMPO - MÉTODO CILINDRO CORTANTE
DADOS DE CAMPO
Furo | ST-01 | ST-02 | ST-03 | ST-03 | ST-04 | ST-06 | ST-08 | ST-09 | ST-10
Estaca | 0+000 | 0+025 | 0+050 | 0+050 | 0+080 | 0+125 | 0+175 | 0+200 | 0+217
Posição | Eixo | LE | LD | LD | LE | LD | LD | Eixo | LE
Espessura da Camada | 140-200 | 130-200 | 90-160 | 160-200 | 90-200 | 50-200 | 80-200 | 90-150 | 90-200
Nº da camada | 3ª | 3ª | 3ª | 4º | 3ª | 3ª | 3ª | 3ª | 3ª
DETERMINAÇÃO DO TEOR DE UMIDADE NATURAL
Cápsula nº | 113 | 31 | 121 | 74 | 61 | 862 | 06 | 329 | 91
Peso solo úmido + cápsula (g) | 106,00 | 114,00 | 85,50 | 94,0 | 155,8 | 137,2 | 103,10 | 132,50 | 108,1
Peso solo seco + cápsula (g) | 94,7 | 103,3 | 75,00 | 79,32 | 133,7 | 123,7 | 92,4 | 98,4 | 96,1
Peso da água (g) | #VALUE! | #VALUE! | #VALUE! | #VALUE! | #VALUE! | #VALUE! | #VALUE! | #VALUE! | #VALUE!
Peso da cápsula (g) | 25,30 | 33,33 | 23,43 | 32,60 | 32,40 | 29,29 | 37,85 | 32,60 | 27,40
Peso solo seco (g) | #VALUE! | #VALUE! | #VALUE! | #VALUE! | #VALUE! | #VALUE! | #VALUE! | #VALUE! | #VALUE!
Umidade em percentagem (%) | #VALUE! | #VALUE! | #VALUE! | #VALUE! | #VALUE! | #VALUE! | #VALUE! | #VALUE! | #VALUE!
Umidade média
DENSIDADE DE CAMPO - MÉTODO CILINDRO CORTANTE
DADOS DE CAMPO
Estaca / Furo
Posição
Distância Eixo
Espessura da Camada
Nº da camada
DETERMINAÇÃO DO TEOR DE UMIDADE NATURAL
Cápsula nº
Peso solo úmido + cápsula (g)
Peso solo seco + cápsula (g)
Peso da água (g)
Peso da cápsula (g)
Peso solo seco (g)
Umidade em percentagem (%)
Umidade média
ACL ASSESSORIA & CONSULTORIA LTDA

## dados de campo - frasco
Logradouro: Rua "B" Chácara do Banco
|  |  | Trecho: Da Rua "C" até Travessa "E" | Pág. 1/1
Data: 02/12/03
DENSIDADE DE CAMPO - MÉTODO FRASCO DE AREIA
DADOS DE CAMPO
Furo | ST-07 | ST-09
Registro nº | s/n | s/n
Estaca | 0+150 | 0+200
Posição | LE | Eixo
Camada (m) | 25-200 | 20-90
DENSIDADE IN SITU
1- Peso aparelho + areia | 7000 | 7000
2- Peso aparelho + resto areia | 4885 | 4910
3- Peso areia consumida (1-2) | 2115 | 2090
4- Densidade da areia | 1527 | 1527
5- Peso areia no cone | 512 | 512
6- Peso da areia na cava (3-5) | 1603 | 1578
7- Volume da cava (6-4) | 1050 | 1033
8- Peso do solo úmido escavado | 2320 | 2160
9- Peso do solo seco escavado | 2138 | 1956
10- Densidade do solo seco (g/cm3) | 2036 | 1894
DETERMINAÇÃO DO TEOR DE UMIDADE NATURAL
Cápsula nº | 392 | 88
Peso solo úmido + cápsula (g) | 144,10 | 98,42
Peso solo seco + cápsula (g) | 135,0 | 90,59
Peso da água (g) | #VALUE! | #VALUE!
Peso da cápsula (g) | 32,00 | 15,23
Peso solo seco (g) | #VALUE! | #VALUE!
Umidade em percentagem (%) | #VALUE! | #VALUE!
Umidade média
GRAU DE COMPACTAÇÃO
Densidade máxima de ensaio Compactação | 2103 | 2098
Grau de compactação (%) | 96,8 | 90,3
OBSERVAÇÕES
ACL ASSESSORIA & CONSULTORIA LTDA