## dens de campo - cilindro
Logradouro: Acesso S1 Núcleo Esperança
|  | Trecho: da Rua Projetada 2 até o Acesso S2 | Pág. 1/1
Período: 02/12/03
DENSIDADE DE CAMPO - MÉTODO CILINDRO CORTANTE
RESULTADOS
Registro nº
Densidade aparente média | 1985
Densidade Máxima do E. Compactação, g/cm3 | 2019
Grau Compactação (%) | 98,3
DADOS DE CAMPO
Furo | ST-01
Estaca | 0+000
Posição | Eixo
Espessura da Camada (cm) | 22-200
Nº da camada | 2o
DETERMINAÇÃO DE DENSIDADE
Cilindro nº | 1
Peso do solo úmido + cilindro (g) | 2151
Peso do cilindro (g)
Peso solo úmido (g)
Volume do cilindro (cm³) | 966
Dens. aparente úmida (g/cm³) | 2227
Dens. aparente seca (g/cm³) | 1985
DETERMINAÇÃO DA UMIDADE
Cápsula nº | 96
Peso solo úmido + cápsula (g) | 86,72
Peso solo seco + cápsula (g) | 79,88
Peso da água (g) | #VALUE!
Peso da cápsula (g) | 23,92
Peso solo seco (g) | #VALUE!
Umidade em percentagem (%) | #VALUE!
Umidade média
ACL ASSESSORIA & CONSULTORIA LTDA

## umidade natural
Logradouro: Acesso S1 Núcleo Esperança
|  |  | Trecho: da Rua Projetada 2 até o Acesso S2 | Pág. 1/1
Período: 02/12/03
DETERMINAÇÃO DO TEOR DE UMIDADE NATURAL
DADOS DE CAMPO
Furo | ST-02 | ST-04
Estaca | 0+020 | 0+050
Posição | LD | LD
Espessura da Camada | 18-200 | 19-200
Nº da camada | 2a | 2a
DETERMINAÇÃO DA UMIDADE
Cápsula nº | 79 | 40
Peso solo úmido + cápsula (g) | 155,27 | 137,95
Peso solo seco + cápsula (g) | 144,67 | 129,62
Peso da água (g) | #VALUE! | #VALUE!
Peso da cápsula (g) | 28,12 | 29,08
Peso solo seco (g) | #VALUE! | #VALUE!
Umidade em percentagem | #VALUE! | #VALUE!
Umidade média (%)
Estaca / Furo
Posição
Distância Eixo
Espessura da Camada
Nº da camada
DETERMINAÇÃO DA UMIDADE
Cápsula nº
Peso solo úmido + cápsula (g)
Peso solo seco + cápsula (g)
Peso da água (g)
Peso da cápsula (g)
Peso solo seco (g)
Umidade em percentagem
Umidade média (%)
ACL ASSESSORIA & CONSULTORIA LTDA

## dados de campo - frasco
Logradouro: Acesso S1 Núcleo Esperança
|  |  | Trecho: da Rua Projetada 2 até o Acesso S2 | Pág. 1/1
Período: 02/12/03
DENSIDADE DE CAMPO - MÉTODO FRASCO DE AREIA
DADOS DE CAMPO
Furo | ST-03 | ST-05
Registro nº
Estaca | 0+035 | 0+065
Posição | LE | Eixo
Espessura da Camada (cm) | 23-200 | 15-200
DENSIDADE
1- Peso aparelho + areia | 7000 | 7000
2- Peso aparelho + resto areia | 4940 | 4995
3- Peso areia consumida (1-2) | 2060 | 2005
4- Densidade da areia | 1527 | 1527
5- Peso areia no cone | 512 | 512
6- Peso da areia na cava (3-5) | 1548 | 1493
7- Volume da cava (6-4) | 1014 | 978
8- Peso do solo úmido escavado | 2090 | 1900
9- Peso do solo seco escavado | 1846 | 1730
10- Densidade do solo seco (9/7) | 1821 | 1769
UMIDADE
Cápsula nº | 117 | 07
Peso solo úmido + cápsula (g) | 109,60 | 130,02
Peso solo seco + cápsula (g) | 99,61 | 120,94
Peso da água (g) | #VALUE! | #VALUE!
Peso da cápsula (g) | 24,11 | 28,75
Peso solo seco (g) | #VALUE! | #VALUE!
Umidade em percentagem | #VALUE! | #VALUE!
Umidade média
GRAU DE COMPACTAÇÃO
Densidade máxima de ensaio Compactação | 2115 | 2093
Grau de compactação (%) | 86,1 | 84,5
OBSERVAÇÕES:
ACL ASSESSORIA & CONSULTORIA LTDA