## dens de campo - cilindro
Logradouro: Rua Jardim das Estrelas
|  | Trecho: A partir do pavimento existente até o final | Pág. 1/1
Período: 10/12/03
DENSIDADE DE CAMPO - MÉTODO CILINDRO CORTANTE
RESULTADOS
Registro nº | s/n
Densidade aparente média | 1337
Densidade Máxima do E. Compactação | 1473
Grau Compactação (%) | 90,8
DADOS DE CAMPO
Furo | F11
Posição | LE
Estaca | 0+250
Espessura da Camada (cm) | 2-130
Nº da camada | 2ª
DETERMINAÇÃO DE DENSIDADE
Cilindro nº | 2
Peso do solo úmido + cilindro (g) | -
Peso do cilindro (g) | -
Peso solo úmido (g) | 1698
Volume do cilindro (cm³) | 977
Dens. aparente úmida (g/cm³)
Dens. aparente seca (g/cm³) | 1337
DETERMINAÇÃO DA UMIDADE
Cápsula nº | 007
Peso solo úmido + cápsula (g) | 92,19
Peso solo seco + cápsula (g) | 77,56
Peso da água (g) | #VALUE!
Peso da cápsula (g) | 28,75
Peso solo seco (g) | #VALUE!
Umidade em percentagem | #VALUE!
Umidade média
ACL ASSESSORIA & CONSULTORIA LTDA

## umidade
Logradouro: Rua Jardim das Estrelas
|  |  | Trecho: A partir do pavimento existente até o final | [6 empty] | Pág. 1/1
Período: 10/12/03
DETERMINAÇÃO DO TEOR DE UMIDADE NATURAL
DADOS DE CAMPO
Furo | F12 | F10 | F8 | F6 | F4 | F3 | F3 | F2 | F1
Estaca | 0+270 | 0+225 | 0+170 | 0+125 | 0+075 | 0+050 | 0+050 | 0+025 | 0+000
Posição | LD | LD | LE | LE | LD | LE | LE | LD | Eixo
Espessura da Camada (cm) | 0-200 | 0-200 | 0-200 | 0-200 | 120-200 | 90-170 | 170-200 | 150-200 | 120-200
Nº da camada | 1ª | 1ª | 1ª | 1ª | 3ª | 3ª | 4ª | 3ª | 3ª
DETERMINAÇÃO DA UMIDADE
Cápsula nº | 49 | 24 | 43 | 42 | 67 | 19 | 82 | 7 | 6
Peso solo úmido + cápsula (g) | 119,92 | 106,32 | 114,5 | 101,30 | 109,42 | 156,42 | 168,31 | 113,88 | 101,60
Peso solo seco + cápsula (g) | 109,17 | 96,48 | 100,22 | 91,34 | 97,58 | 132,58 | 148,93 | 102,75 | 89,32
Peso da água (g) | #VALUE! | #VALUE! | #VALUE! | #VALUE! | #VALUE! | #VALUE! | #VALUE! | #VALUE! | #VALUE!
Peso da cápsula (g) | 34,58 | 33,30 | 31,60 | 22,87 | 34,70 | 40,89 | 34,30 | 29,67 | 37,85
Peso solo seco (g) | #VALUE! | #VALUE! | #VALUE! | #VALUE! | #VALUE! | #VALUE! | #VALUE! | #VALUE! | #VALUE!
Umidade em percentagem | #VALUE! | #VALUE! | #VALUE! | #VALUE! | #VALUE! | #VALUE! | #VALUE! | #VALUE! | #VALUE!
Umidade média
Estaca / Furo
Posição
Distância Eixo
Espessura da Camada
Nº da camada
DETERMINAÇÃO DA UMIDADE
Cápsula nº
Peso solo úmido + cápsula (g)
Peso solo seco + cápsula (g)
Peso da água (g)
Peso da cápsula (g)
Peso solo seco (g)
Umidade em percentagem (%)
Umidade média
ACL ASSESSORIA & CONSULTORIA LTDA

## dens campo - frasco
Logradouro: Rua Jardim das Estrelas
|  |  | Trecho: A partir do pavimento existente até o final |  |  |  | Pág. 1/1
Período: 10/12/03
DENSIDADE DE CAMPO - MÉTODO FRASCO DE AREIA
DADOS DE CAMPO
Furo | F13 | F9 | F7 | F5 | F3 | F1
Registro nº
Estaca | 0+290 | 0+200 | 0+150 | 0+100 | 0+050 | 0+000
Posição | Eixo | Eixo | LD | Eixo | LE | Eixo
Espessura da Camada (cm) | 0-200 | 0-200 | 0-200 | 0-90 | 10-90 | 24-120
DENSIDADE
1- Peso aparelho + areia | 7200 | 7200 | 7200 | 7200 | 7200 | 7200
2- Peso aparelho + resto areia | 5320 | 5301 | 5281 | 5210 | 5188 | 5301
3- Peso areia consumida (1-2)
4- Densidade da areia | 1522 | 1522 | 1522 | 1522 | 1522 | 1522
5- Peso areia no cone | 525 | 525 | 525 | 525 | 525 | 525
6- Peso da areia na cava (3-5)
7- Volume da cava (6-4) | 892 | 903 | 918 | 964 | 979 | 903
8- Peso do solo úmido escavado | 1806 | 1791 | 1859 | 2098 | 1895 | 1603
9- Peso do solo seco escavado
10- Densidade do solo seco (9/7), em g/cm3 | 1731 | 1735 | 1649 | 1928 | 1696 | 1443
UMIDADE
Cápsula nº | 13 | 107 | 003 | 35 | 425 | 61
Peso solo úmido + cápsula (g) | 124,41 | 109,93 | 105,32 | 128,31 | 122,12 | 108,87
Peso solo seco + cápsula (g) | 111,54 | 98,92 | 91,43 | 117,44 | 111,91 | 94,57
Peso da água (g) | #VALUE! | #VALUE! | #VALUE! | #VALUE! | #VALUE! | #VALUE!
Peso da cápsula (g) | 33,45 | 24,06 | 30,41 | 33,31 | 39,71 | 32,40
Peso solo seco (g) | #VALUE! | #VALUE! | #VALUE! | #VALUE! | #VALUE! | #VALUE!
Umidade em percentagem | #VALUE! | #VALUE! | #VALUE! | #VALUE! | #VALUE! | #VALUE!
Umidade média
GRAU DE COMPACTAÇÃO
Densidade máxima de ensaio Compactação, em g/cm3 | 1713 | 1747 | 1755 | 1927 | 1805 | 1500
Grau de compactação (%) | 101,5 | 99,3 | 94,01 | 100,0 | 94,0 | 96,2
OBSERVAÇÕES
ACL ASSESSORIA & CONSULTORIA LTDA