## plan1
[9 empty] | PLANILHA RESUMO DOS ENSAIOS DE LABORATÓRIO | [15 empty] | Data: 27/12/03
[9 empty] | Logradouro: Rua Jardim das Estrelas Trecho: a partir do pavimento existente até o final | [15 empty] | LOTE 6 - Região Sul
LOCAL DE SONDAGEM |  |  | PROF. | NA (m) | A N A L I S E G R A N U L O M E T R I C A | [9 empty] | Ens. Fis. |  | Classificação |  | Compactação |  | I.S.C. |  |  |  | T I P O S D E S O L O S
Estaca | FURO | POSIÇÃO | (m) |  | 50 mm | 25 mm | 19 mm | 9 mm | Nº 4 | Nº 10 | Nº 20 | Nº 40 | Nº 60 | Nº 200 | LL | IP | IG | HRB | D máx. | h ót. | h | Dens. | Exp. | ISC | Classificacao AASHTO | Classificação Visual
0+000 | ST-01 | Eixo | 0-0,05 | Seco | [21 empty] | Revestimento CBUQ
|  |  | 0,05-0,24 | [22 empty] | Base brita graduada
|  |  | 0,24-1,20 |  |  |  | 100 | 99 | 91 | 47 | 43 | 42 | 41 | 40 | 58 | 19 | 2 | A7-5 | 1500 | 27.2 | 27.1 | 1480 | 0.07 | 13 | Argila Arenosa | Saibro siltoso vermelho
|  |  | 1,20-2,00 |  |  |  |  | 100 | 92 | 47 | 43 | 41 | 40 | 36 | 57 | 21 | 3 | A7-5 | 1594 | 21.8 | 21.8 | 1600 | 0.54 | 8 | Argila Arenosa | Saibro siltoso amarelo
0+025 | ST-02 | LD | 0-0,60 | Seco | Amostra não coletada | [20 empty] | Saibro marrom
|  |  | 0,60-1,50 | [22 empty] | Saibro siltoso amarelo
|  |  | 1,50-2,00 | [22 empty] | Saibro siltoso variegado
0+050 | ST-03 | LE | 0-0,10 | 1,80 | [21 empty] | Revestimento primário (saibro)
|  |  | 0,10-0,90 |  |  |  |  | 100 | 88 | 64 | 55 | 42 | 40 | 35 | 34 | 16 | 1 | A-2-6 | 1805 | 9.5 | 9.5 | 1789 | 0 | 10 | Areia Argilosa | Saibro siltoso cinza
|  |  | 0,90-1,70 |  |  |  |  | 100 | 99 | 92 | 86 | 80 | 78 | 72 | 42 | 17 | 11 | A-7-6 | 1695 | 17.9 | 17.8 | 1675 | 0.9 | 5 | Argila Arenosa | Argila siltosa preta
|  |  | 1,70-2,00 |  |  |  |  | 100 | 91 | 69 | 44 | 31 | 25 | 12 | NP | NP | 0 | A-1-b | 2060 | 9.4 | 9.3 | 2055 | 0.1 | 18 | Areia | Areia grossa cinza
0+075 | ST-04 | LD | 0-0,40 | Seco | Amostra não coletada | [20 empty] | Saibro marrom
|  |  | 0,40-1,20 | [22 empty] | Saibro siltoso amarelo
|  |  | 1,20-2,00 | [22 empty] | Saibro siltoso variegado
0+100 | ST-05 | Eixo | 0-0,90 | Seco |  |  |  | 100 | 93 | 58 | 47 | 41 | 39 | 35 | 37 | 16 | 1 | A-2-7 | 1927 | 11.8 | 11.6 | 1919 | 0.35 | 9 | Areia Argilosa | Saibro amarelo e cinza
|  |  | 0,90-2,00 |  |  |  |  | 100 | 98 | 50 | 43 | 40 | 38 | 33 | 45 | 20 | 2 | A-2-7 | 1828 | 15.4 | 14.8 | 1813 | 0.79 | 6 | Areia Argilosa | Saibro siltoso variegado
0+125 | ST-06 | LE | 0-2,00 | Seco | Amostra não coletada | [20 empty] | Saibro siltoso variegado
0+150 | ST-07 | LD | 0-2,00 | Seco |  |  |  | 100 | 96 | 82 | 69.6 | 64.4 | 63 | 58.6 | 50 | 17 | 9 | A-7-5 | 1755 | 18.6 | 18.5 | 1730 | 0.33 | 5 | Argila Arenosa | Saibro siltoso variegado
0+170 | ST-08 | LE | 0-2,00 | Seco | Amostra não coletada | [20 empty] | Saibro siltoso variegado
0+200 | ST-09 | Eixo | 0-2,00 | Seco |  |  |  | 100 | 91 | 54 | 47 | 44 | 43 | 40 | 47 | 9 | 1 | A-6 | 1747 | 19.4 | 19.4 | 1756 | 0.8 | 5 | Argila Arenosa | Saibro siltoso variegado
0+225 | ST-10 | LD | 0-2,00 | Seco | Amostra não coletada | [20 empty] | Saibro argiloso marrom
0+250 | ST-11 | LE | 0-0,02 | Seco | [21 empty] | Revestimento primário (saibro)
|  |  | 0,02-1,30 |  |  |  |  | 100 | 97 | 83 | 78 | 74 | 71 | 64 | 64 | 23 | 14 | A-7-5 | 1473 | 28.3 | 28.3 | 1478 | 0.25 | 7 | Argila Arenosa | Silte arenoso variegado
|  |  | 1,30+ | [22 empty] | Impenetrável ao trado (rocha)
0+270 | ST-12 | LD | 0-2,00 | Seco | Amostra não coletada | [20 empty] | Saibro marrom
0+290 | ST-13 | Eixo | 0-2,00 | Seco |  |  |  | 100 | 92 | 59 | 47 | 41 | 32 | 28 | 48 | 16 | 1 | A-2-7 | 1713 | 19 | 18.9 | 1700 | 0.64 | 8 | Areia Argilosa | Saibro amarelo
ACL ASSESSORIA & CONSULTORIA LTDA