## AV. SEVERO DÚLIOS - 1
EPT - Engenharia e Pesquisas Tecnol�gicas S.A.
ENSAIOS GEOTECNICOS DE LABORATORIO
INTERESSADO : | DAER - DEPARTAMENTO AUTÔNOMO DE ESTRADAS DE RODAGEM |  |  |  |  | INTERESSADO |  | SMOV - SECRETARIA MUNICIPAL DE OBRAS E VIAÇÃO
TRECHO | MONTENEGRO |  |  |  |  | TRECHO | [24 empty] | Geotecnico | Entrada
RODOVIA | [5 empty] | RODOVIA |  | AVENIDA SEVERO DULLIUS | [22 empty] | Entrada de dados - Ensaios Geotecnicos | Entrada de dados - Ensaios Geotecnicos
[6 empty] | DATA |  | AGO/99
REF. T: | [30 empty] | {goto}a21~{menubranch aF21} | {home}
DATA : | AGO/98 |  |  |  |  | CARACTERIZA��O | [15 empty] | COMPACTAÇÃO |  | INDICE SUPORTE CALIFORNIA |  |  |  | TIPO DE SOLOS |  |  |  | {goto}b4~{?}~
VISTO : | [5 empty] | FURO | PROF | LIMITES DE ATTERBERG | [7 empty] | GRANULOMETRIA |  |  |  |  | CLASS. | AASHO |  | AMOSTRAS MOLDADAS | [7 empty] | {goto}b5~{?}~
[8 empty] | LL | LP | IP | [5 empty] | % ACUMULADA QUE PASSA |  |  |  |  | HRB | Den.Max. | h ot | Densidade | h | ISC | EXP | CLASSIFICAÇÃO | CLASSIFICAÇÃO |  |  | {goto}b6~{?}~
ARQUIVO : | [6 empty] | (m) | (%) | (%) | (%) | #2'' | #1" | #3/4" | #3/8" | #4 | #10 | #20 | #40 | #60 | #200 | IG | (g/cm3) | (%) | (g/cm3) | (%) | (%) | (%) | AASHO | VISUAL |  |  | {goto}b7~{?}~
[6 empty] | 1 | 0,00 à 0,10 |  |  | 0 | [10 empty] | 0 | [7 empty] | Calçamento - Blocos de Concreto |  |  | {goto}b11~{?}~
[6 empty] | 1 | 0,10 à 0,40 | 27 | 18 | 9 |  |  | 97 | 88 | 60 | 46 | 38 | 31 | 24 | 16 | #N/A | 1.893 | 11.2 | 1.905 | 10.8 | 21 | 0.26 | Areia Siltosa | Saibro Vermelho |  |  | {goto}b12~'{?}~
[6 empty] | 1 | 0,40 à 1,20 | 37 | 23 | 14 |  |  |  | 100 | 92 | 76 | 62 | 50 | 44 | 34 | #N/A | 1.87 | 11.5 | 1.889 | 11.2 | 21 | 0.75 | Areia Argilosa | Saibro Siltoso Amarelo |  |  | {branch af1}
[6 empty] | 2 | 0,00 à 0,10 |  |  | 0 | [10 empty] | 0 | [7 empty] | Calçamento - Blocos de Concreto
[6 empty] | 2 | 0,10 à 0,40 | 26 | 18 | 8 |  | 92 | 85 | 80 | 70 | 56 | 44 | 34 | 24 | 19 | #N/A | 1.907 | 10.4 | 1.936 | 10.2 | 25 | 1e-05 | Areia Siltosa | Saibro Vermelho
[6 empty] | 2 | 0,40 à 1,00 | 32 | 23 | 9 |  |  | 97 | 63 | 71 | 51 | 32 | 21 | 15 | 7 | #N/A | 1.905 | 11.4 | 1.94 | 11.1 | 19 | 1.26 | Areia Siltosa | Saibro Siltoso Amarelo
[6 empty] | 2 | 1,00 à 1,50 | 30 | 20 | 10 |  |  |  | 98 | 94 | 81 | 60 | 50 | 44 | 34 | #N/A | 1.93 | 12 | 1.944 | 11.7 | 17 | 0.68 | Areia Siltosa | Saibro Siltoso Variegado
[6 empty] | 3 | 0,00 à 0,10 |  |  | 0 | [10 empty] | 0 | [7 empty] | Calçamento - Blocos de Concreto
[6 empty] | 3 | 0,10 à 0,40 | 27 | 20 | 7 |  |  | 96 | 90 | 81 | 65 | 48 | 36 | 30 | 21 | #N/A | 1.865 | 11.7 | 1.9 | 11.3 | 26 | 1e-06 | Areia Siltosa | Saibro Vermelho |  | A.Geotec | B.Geotec | C.Geotec | D.Geotec | E.Geotec | F.Geotec | G.Geotec | Mais
[6 empty] | 3 | 0,40 à 1,40 | 27 | 19 | 8 |  |  |  | 98 | 91 | 74 | 60 | 47 | 39 | 28 | #N/A | 1.894 | 12 | 1.921 | 11.7 | 24 | 0.5 | Areia Siltosa | Saibro Siltoso Amarelo |  | Entrada de dados - Ensaios Geotecnicos | Entrada de dados - Ensaios Geotecnicos | Entrada de dados - Ensaios Geotecnicos | Entrada de dados - Ensaios Geotecnicos | Entrada de dados - Ensaios Geotecnicos | Entrada de dados - Ensaios Geotecnicos | Entrada de dados - Ensaios Geotecnicos | Proximo menu
[6 empty] | 4 | 0,00 à 0,10 |  |  | 0 | [10 empty] | 0 | [7 empty] | Calçamento - Blocos de Concreto |  | {goto}f8~ | {goto}f8~ | {goto}f8~ | {goto}f8~ | {goto}f8~ | {goto}f8~ | {goto}f8~ | {menubranch af50}
[6 empty] | 4 | 0,10 à 0,40 | 0 | 0 | 0 |  |  | 94 | 86 | 69 | 55 | 49 | 31 | 25 | 16 | A 1-b (0) | 1.916 | 11.7 | 1.893 | 11.4 | 38 | 0.17 | Areia Siltosa | Saibro Vermelho |  | {right 1}{down 4} | {right 1}{down 4} | {right 1}{down 4} | {right 1}{down 4} | {right 1}{down 4} | {right 1}{down 4} | {right 1}{down 4}
[6 empty] | 4 | 0,40 à 1,30 | 29 | 20 | 9 |  |  |  | 97 | 86 | 66 | 52 | 42 | 35 | 26 | #N/A | 1.877 | 11.8 | 1.906 | 12.2 | 15 | 0.37 | Areia Siltosa | Saibro Siltoso Amarelo | 0 | {goto}g13~^{?}~ | {goto}g15~^{?}~ | {goto}g17~^{?}~ | {goto}g19~^{?}~ | {goto}g21~^{?}~ | {goto}g23~^{?}~ | {goto}g25~^{?}~
[6 empty] | 5 | 0,00 à 0,10 |  |  | 0 | [10 empty] | 0 | [7 empty] | Calçamento - Blocos de Concreto |  | {goto}h13~'{?}~ | {goto}h15~'{?}~ | {goto}h17~'{?}~ | {goto}h19~'{?}~ | {goto}h21~'{?}~ | {goto}h23~'{?}~ | {goto}h25~'{?}~
[6 empty] | 5 | 0,10 à 0,40 | 24 | 18 | 6 |  |  | 93 | 86 | 65 | 52 | 41 | 61 | 25 | 17 | #N/A | 1.862 | 11 | 1.822 | 10.7 | 27 | 0.26 | Areia Siltosa | Saibro Vermelho |  | {goto}i13~{?}~ | {goto}i15~{?}~ | {goto}i17~{?}~ | {goto}i19~{?}~ | {goto}i21~{?}~ | {goto}i23~{?}~ | {goto}i25~{?}~
[6 empty] | 5 | 0,40 à 1,40 | 34 | 25 | 9 |  |  |  | 100 | 94 | 78 | 59 | 47 | 41 | 32 | #N/A | 1.905 | 11.2 | 1.937 | 11 | 20 | 0.68 | Areia Siltosa | Saibro Siltoso Amarelo | 0 | {goto}j13~{?}~ | {goto}j15~{?}~ | {goto}j17~{?}~ | {goto}j19~{?}~ | {goto}j21~{?}~ | {goto}j23~{?}~ | {goto}j25~{?}~
[10 empty] | 0 | [10 empty] | 0 | [9 empty] | {goto}k13~{?}~ | {goto}k15~{?}~ | {goto}k17~{?}~ | {goto}k19~{?}~ | {goto}k21~{?}~ | {goto}k23~{?}~ | {goto}k25~{?}~
[31 empty] | {goto}m13~{?}~ | {goto}m15~{?}~ | {goto}m17~{?}~ | {goto}m19~{?}~ | {goto}m21~{?}~ | {goto}m23~{?}~ | {goto}m25~{?}~
[31 empty] | {goto}n13~{?}~ | {goto}n15~{?}~ | {goto}n17~{?}~ | {goto}n19~{?}~ | {goto}n21~{?}~ | {goto}n23~{?}~ | {goto}n25~{?}~
[6 empty] | ENSAIOS GEOT�CNICOS DE LABORAT�RIO | [24 empty] | {goto}o13~{?}~ | {goto}o15~{?}~ | {goto}o17~{?}~ | {goto}o19~{?}~ | {goto}o21~{?}~ | {goto}o23~{?}~ | {goto}o25~{?}~
[31 empty] | {goto}p13~{?}~ | {goto}p15~{?}~ | {goto}p17~{?}~ | {goto}p19~{?}~ | {goto}p21~{?}~ | {goto}p23~{?}~ | {goto}p25~{?}~
[5 empty] | INTERESSADO |  | SMOV - SECRETARIA MUNICIPAL DE OBRAS E VIAÇÃO | [23 empty] | {goto}q13~{?}~ | {goto}q15~{?}~ | {goto}q17~{?}~ | {goto}q19~{?}~ | {goto}q21~{?}~ | {goto}q23~{?}~ | {goto}q25~{?}~
[5 empty] | TRECHO | [25 empty] | {goto}r13~{?}~ | {goto}r15~{?}~ | {goto}r17~{?}~ | {goto}r19~{?}~ | {goto}r21~{?}~ | {goto}r23~{?}~ | {goto}r25~{?}~
[5 empty] | RODOVIA |  | AVENIDA SEVERO DULLIUS | [23 empty] | {goto}s13~{?}~ | {goto}s15~{?}~ | {goto}s17~{?}~ | {goto}s19~{?}~ | {goto}s21~{?}~ | {goto}s23~{?}~ | {goto}s25~{?}~
[5 empty] | DATA |  | AGO/99
[31 empty] | {goto}t13~{?}~ | {goto}t15~{?}~ | {goto}t17~{?}~ | {goto}t19~{?}~ | {goto}t21~{?}~ | {goto}t23~{?}~ | {goto}t25~{?}~
[6 empty] | CARACTERIZA��O | [15 empty] | COMPACTAÇÃO |  | INDICE SUPORTE CALIFORNIA |  |  |  | TIPO DE SOLOS |  |  | {goto}u13~{?}~ | {goto}u15~{?}~ | {goto}u17~{?}~ | {goto}u19~{?}~ | {goto}u21~{?}~ | {goto}u23~{?}~ | {goto}u25~{?}~
[7 empty] | PROF | LIMITES DE ATTERBERG | [7 empty] | GRANULOMETRIA |  |  |  |  | CLASS. | AASHO |  | AMOSTRAS MOLDADAS | [6 empty] | {goto}v13~{?}~ | {goto}v15~{?}~ | {goto}v17~{?}~ | {goto}v19~{?}~ | {goto}v21~{?}~ | {goto}v23~{?}~ | {goto}v25~{?}~
[5 empty] | Estaca | FURO |  | LL | LP | IP | [5 empty] | % ACUMULADA QUE PASSA |  |  |  |  | HRB | Den.Max. | h ot | Densidade | h | CBR | EXP | CLASSIFICAÇÃO | CLASSIFICAÇÃO |  | {goto}w13~{?}~ | {goto}w15~{?}~ | {goto}w17~{?}~ | {goto}w19~{?}~ | {goto}w21~{?}~ | {goto}w23~{?}~ | {goto}w25~{?}~
[7 empty] | (m) | (%) | (%) | (%) | #2'' | #1" | #3/4" | #3/8" | #4 | #10 | #20 | #40 | #60 | #200 | IG | (g/cm3) | (%) | (g/cm3) | (%) | (%) | (%) | AASHO | VISUAL |  | {goto}x13~{?}~ | {goto}x15~{?}~ | {goto}x17~{?}~ | {goto}x19~{?}~ | {goto}x21~{?}~ | {goto}x23~{?}~ | {goto}x25~{?}~
[5 empty] | 5+00 - LD | 1 | 0,00 à 0,10 | 0 | 0 | 0 | 0 | 0 | 0 | 0 | 0 | 0 | 0 | 0 | 0 | 0 | 0 | 0 | 0 | 0 | 0 | 0 | 0 | 0 | Calçamento - Blocos de Concreto |  | {branch aF7} | {branch aF7} | {branch aF7} | {branch aF7} | {branch aF7} | {branch aF7} | {branch aF7}
[5 empty] | 5+00 - LD | 1 | 0,10 à 0,40 | 27 | 18 | 9 | 0 | 0 | 97 | 88 | 60 | 46 | 38 | 31 | 24 | 16 | #N/A | 1.893 | 11.2 | 1.905 | 10.8 | 21 | 0.26 | Areia Siltosa | Saibro Vermelho
[5 empty] | 5+00 - LD | 1 | 0,40 à 1,20 | 37 | 23 | 14 | 0 | 0 | 0 | 100 | 92 | 76 | 62 | 50 | 44 | 34 | #N/A | 1.87 | 11.5 | 1.889 | 11.2 | 21 | 0.75 | Areia Argilosa | Saibro Siltoso Amarelo
[5 empty] | 10+00 - LD | 2 | 0,00 à 0,10 | 0 | 0 | 0 | 0 | 0 | 0 | 0 | 0 | 0 | 0 | 0 | 0 | 0 | 0 | 0 | 0 | 0 | 0 | 0 | 0 | 0 | Calçamento - Blocos de Concreto
[5 empty] | 10+00 - LD | 2 | 0,10 à 0,40 | 26 | 18 | 8 | 0 | 92 | 85 | 80 | 70 | 56 | 44 | 34 | 24 | 19 | #N/A | 1.907 | 10.4 | 1.936 | 10.2 | 25 | 1e-05 | Areia Siltosa | Saibro Vermelho
[5 empty] | 10+00 - LD | 2 | 0,40 à 1,00 | 32 | 23 | 9 | 0 | 0 | 97 | 63 | 71 | 51 | 32 | 21 | 15 | 7 | #N/A | 1.905 | 11.4 | 1.94 | 11.1 | 19 | 1.26 | Areia Siltosa | Saibro Siltoso Amarelo
[5 empty] | 10+00 - LD | 2 | 1,00 à 1,50 | 30 | 20 | 10 | 0 | 0 | 0 | 98 | 94 | 81 | 60 | 50 | 44 | 34 | #N/A | 1.93 | 12 | 1.944 | 11.7 | 17 | 0.68 | Areia Siltosa | Saibro Siltoso Variegado
[5 empty] | 15+00 - LD | 3 | 0,00 à 0,10 | 0 | 0 | 0 | 0 | 0 | 0 | 0 | 0 | 0 | 0 | 0 | 0 | 0 | 0 | 0 | 0 | 0 | 0 | 0 | 0 | 0 | Calçamento - Blocos de Concreto |  | H.Geotec | I.Geotec | Voltar
[5 empty] | 15+00 - LD | 3 | 0,10 à 0,40 | 27 | 20 | 7 | 0 | 0 | 96 | 90 | 81 | 65 | 48 | 36 | 30 | 21 | #N/A | 1.865 | 11.7 | 1.9 | 11.3 | 26 | 1e-06 | Areia Siltosa | Saibro Vermelho |  | Entrada de dados - Ensaios Geotecnicos | Entrada de dados - Ensaios Geotecnicos | Voltar ao Menu Principal
[5 empty] | 15+00 - LD | 3 | 0,40 à 1,40 | 27 | 19 | 8 | 0 | 0 | 0 | 98 | 91 | 74 | 60 | 47 | 39 | 28 | #N/A | 1.894 | 12 | 1.921 | 11.7 | 24 | 0.5 | Areia Siltosa | Saibro Siltoso Amarelo |  | {goto}f8~ | {goto}f8~ | {branch af1}
[5 empty] | 20+00 - LD | 4 | 0,00 à 0,10 | 0 | 0 | 0 | 0 | 0 | 0 | 0 | 0 | 0 | 0 | 0 | 0 | 0 | 0 | 0 | 0 | 0 | 0 | 0 | 0 | 0 | Calçamento - Blocos de Concreto |  | {right 1}{down 4} | {right 1}{down 4}
[5 empty] | 20+00 - LD | 4 | 0,10 à 0,40 | NP | NP | NP | 0 | 0 | 94 | 86 | 69 | 55 | 49 | 31 | 25 | 16 | A 1-b (0) | 1.916 | 11.7 | 1.893 | 11.4 | 38 | 0.17 | Areia Siltosa | Saibro Vermelho |  | {goto}g27~^{?}~ | {goto}g29~^{?}~
[5 empty] | 20+00 - LD | 4 | 0,40 à 1,30 | 29 | 20 | 9 | 0 | 0 | 0 | 97 | 86 | 66 | 52 | 42 | 35 | 26 | #N/A | 1.877 | 11.8 | 1.906 | 12.2 | 15 | 0.37 | Areia Siltosa | Saibro Siltoso Amarelo |  | {goto}h27~'{?}~ | {goto}h29~'{?}~
[5 empty] | 25+00 - LD | 5 | 0,00 à 0,10 | 0 | 0 | 0 | 0 | 0 | 0 | 0 | 0 | 0 | 0 | 0 | 0 | 0 | 0 | 0 | 0 | 0 | 0 | 0 | 0 | 0 | Calçamento - Blocos de Concreto |  | {goto}i27~{?}~ | {goto}i29~{?}~
[5 empty] | 25+00 - LD | 5 | 0,10 à 0,40 | 24 | 18 | 6 | 0 | 0 | 93 | 86 | 65 | 52 | 41 | 61 | 25 | 17 | #N/A | 1.862 | 11 | 1.822 | 10.7 | 27 | 0.26 | Areia Siltosa | Saibro Vermelho |  | {goto}j27~{?}~ | {goto}j29~{?}~
[5 empty] | 25+00 - LD | 5 | 0,40 à 1,40 | 34 | 25 | 9 | 0 | 0 | 0 | 100 | 94 | 78 | 59 | 47 | 41 | 32 | #N/A | 1.905 | 11.2 | 1.937 | 11 | 20 | 0.68 | Areia Siltosa | Saibro Siltoso Amarelo |  | {goto}k27~{?}~ | {goto}k29~{?}~
[6 empty] | 0 | 0 | 0 | 0 | 0 | 0 | 0 | 0 | 0 | 0 | 0 | 0 | 0 | 0 | 0 | 0 | 0 | 0 | 0 | 0 | 0 | 0 | 0 | 0 |  | {goto}m27~{?}~ | {goto}m29~{?}~
[31 empty] | {goto}n27~{?}~ | {goto}n29~{?}~
` | [30 empty] | {goto}o27~{?}~ | {goto}o29~{?}~
[31 empty] | {goto}p27~{?}~ | {goto}p29~{?}~
[31 empty] | {goto}q27~{?}~ | {goto}q29~{?}~
[31 empty] | {goto}r27~{?}~ | {goto}r29~{?}~
[31 empty] | {goto}s27~{?}~ | {goto}s29~{?}~
[31 empty] | {goto}t27~{?}~ | {goto}t29~{?}~
[31 empty] | {goto}u27~{?}~ | {goto}u29~{?}~
[31 empty] | {goto}v27~{?}~ | {goto}v29~{?}~
[31 empty] | {goto}w27~{?}~ | {goto}w29~{?}~
[31 empty] | {goto}x27~{?}~ | {goto}x29~{?}~
[31 empty] | {goto}y27~{?}~ | {goto}y29~{?}~
[31 empty] | {branch aF7} | {branch aF7}
No.10 | 0 | LL | 0 |  | 0
No.40 | 0 | IP | 0 |  | A 1-b | 3
No.200 | 0 | IG | 0
0 | 0 | 1 | 0 | 1 | 1 | 1 | 1 | 1 | 1 | 1 | 1
A 1-a | A 1-b | A-3 | A 2-4 | A 2-5 | A 2-6 | A 2-7 | A-4 | A-5 | A-6 | A 7-5 | A 7-6
0 | 0 | 1 | 0 | 1 | 1 | 1 | 1 | 1 | 1 | 1 | 1
a | b | c | d | IG
0 | 0 | 0 | 0 | 0
No.10 | 76 | LL | 37 |  | 0
No.40 | 50 | IP | 14 |  | #N/A | 1
No.200 | 34 | IG | 1
1 | 1 | 1 | 1 | 1 | 0 | 1 | 1 | 1 | 1 | 1 | 1
A 1-a | A 1-b | A-3 | A 2-4 | A 2-5 | A 2-6 | A 2-7 | A-4 | A-5 | A-6 | A 7-5 | A 7-6
1 | 1 | 1 | 1 | 1 | 0 | 1 | 1 | 1 | 1 | 1 | 1
a | b | c | d | IG
0 | 19 | 0 | 4 | 0.76
No.10 | 56 | LL | 26 |  | 0
No.40 | 34 | IP | 8 |  | #N/A | 1
No.200 | 19 | IG | 0
1 | 1 | 1 | 0 | 1 | 1 | 1 | 1 | 1 | 1 | 1 | 1
A 1-a | A 1-b | A-3 | A 2-4 | A 2-5 | A 2-6 | A 2-7 | A-4 | A-5 | A-6 | A 7-5 | A 7-6
1 | 1 | 1 | 0 | 1 | 1 | 1 | 1 | 1 | 1 | 1 | 1
a | b | c | d | IG
0 | 4 | 0 | 0 | 0
No.10 | 81 | LL | 30 |  | 0
No.40 | 50 | IP | 10 |  | #N/A | 1
No.200 | 34 | IG | 0
1 | 1 | 1 | 0 | 1 | 1 | 1 | 1 | 1 | 1 | 1 | 1
A 1-a | A 1-b | A-3 | A 2-4 | A 2-5 | A 2-6 | A 2-7 | A-4 | A-5 | A-6 | A 7-5 | A 7-6
1 | 1 | 1 | 0 | 1 | 1 | 1 | 1 | 1 | 1 | 1 | 1
a | b | c | d | IG
0 | 19 | 0 | 0 | 0
No.10 | 65 | LL | 27 |  | 0
No.40 | 36 | IP | 7 |  | #N/A | 1
No.200 | 21 | IG | 0
1 | 1 | 1 | 0 | 1 | 1 | 1 | 1 | 1 | 1 | 1 | 1
A 1-a | A 1-b | A-3 | A 2-4 | A 2-5 | A 2-6 | A 2-7 | A-4 | A-5 | A-6 | A 7-5 | A 7-6
1 | 1 | 1 | 0 | 1 | 1 | 1 | 1 | 1 | 1 | 1 | 1
a | b | c | d | IG
0 | 6 | 0 | 0 | 0
No.10 | 0 | LL | 0 |  | 0
No.40 | 0 | IP | 0 |  | A 1-b | 3
No.200 | 0 | IG | 0
0 | 0 | 1 | 0 | 1 | 1 | 1 | 1 | 1 | 1 | 1 | 1
A 1-a | A 1-b | A-3 | A 2-4 | A 2-5 | A 2-6 | A 2-7 | A-4 | A-5 | A-6 | A 7-5 | A 7-6
0 | 0 | 1 | 0 | 1 | 1 | 1 | 1 | 1 | 1 | 1 | 1
a | b | c | d | IG
0 | 0 | 0 | 0 | 0
No.10 | 66 | LL | 29 |  | 0
No.40 | 42 | IP | 9 |  | #N/A | 1
No.200 | 26 | IG | 0
1 | 1 | 1 | 0 | 1 | 1 | 1 | 1 | 1 | 1 | 1 | 1
A 1-a | A 1-b | A-3 | A 2-4 | A 2-5 | A 2-6 | A 2-7 | A-4 | A-5 | A-6 | A 7-5 | A 7-6
1 | 1 | 1 | 0 | 1 | 1 | 1 | 1 | 1 | 1 | 1 | 1
a | b | c | d | IG
0 | 11 | 0 | 0 | 0
No.10 | 52 | LL | 24 |  | 0
No.40 | 61 | IP | 6 |  | #N/A | 1
No.200 | 17 | IG | 0
1 | 1 | 1 | 0 | 1 | 1 | 1 | 1 | 1 | 1 | 1 | 1
A 1-a | A 1-b | A-3 | A 2-4 | A 2-5 | A 2-6 | A 2-7 | A-4 | A-5 | A-6 | A 7-5 | A 7-6
1 | 1 | 1 | 0 | 1 | 1 | 1 | 1 | 1 | 1 | 1 | 1
a | b | c | d | IG
0 | 2 | 0 | 0 | 0
No.10 | 0 | LL | 0 |  | 0
No.40 | 0 | IP | 0 |  | A 1-b | 3
No.200 | 0 | IG | 0
0 | 0 | 1 | 0 | 1 | 1 | 1 | 1 | 1 | 1 | 1 | 1
A 1-a | A 1-b | A-3 | A 2-4 | A 2-5 | A 2-6 | A 2-7 | A-4 | A-5 | A-6 | A 7-5 | A 7-6
0 | 0 | 1 | 0 | 1 | 1 | 1 | 1 | 1 | 1 | 1 | 1
a | b | c | d | IG
0 | 0 | 0 | 0 | 0
No.10 | 46 | LL | 27 |  | 0
No.40 | 31 | IP | 9 |  | #N/A | 1
No.200 | 16 | IG | 0
1 | 1 | 1 | 0 | 1 | 1 | 1 | 1 | 1 | 1 | 1 | 1
A 1-a | A 1-b | A-3 | A 2-4 | A 2-5 | A 2-6 | A 2-7 | A-4 | A-5 | A-6 | A 7-5 | A 7-6
1 | 1 | 1 | 0 | 1 | 1 | 1 | 1 | 1 | 1 | 1 | 1
a | b | c | d | IG
0 | 1 | 0 | 0 | 0
No.10 | 0 | LL | 0 |  | 0
No.40 | 0 | IP | 0 |  | A 1-b | 3
No.200 | 0 | IG | 0
0 | 0 | 1 | 0 | 1 | 1 | 1 | 1 | 1 | 1 | 1 | 1
A 1-a | A 1-b | A-3 | A 2-4 | A 2-5 | A 2-6 | A 2-7 | A-4 | A-5 | A-6 | A 7-5 | A 7-6
0 | 0 | 1 | 0 | 1 | 1 | 1 | 1 | 1 | 1 | 1 | 1
a | b | c | d | IG
0 | 0 | 0 | 0 | 0
No.10 | 51 | LL | 32 |  | 0
No.40 | 21 | IP | 9 |  | #N/A | 1
No.200 | 7 | IG | 0
1 | 1 | 1 | 0 | 1 | 1 | 1 | 1 | 1 | 1 | 1 | 1
A 1-a | A 1-b | A-3 | A 2-4 | A 2-5 | A 2-6 | A 2-7 | A-4 | A-5 | A-6 | A 7-5 | A 7-6
1 | 1 | 1 | 0 | 1 | 1 | 1 | 1 | 1 | 1 | 1 | 1
a | b | c | d | IG
0 | 0 | 0 | 0 | 0
No.10 | 0 | LL | 0 |  | 0
No.40 | 0 | IP | 0 |  | A 1-b | 3
No.200 | 0 | IG | 0
0 | 0 | 1 | 0 | 1 | 1 | 1 | 1 | 1 | 1 | 1 | 1
A 1-a | A 1-b | A-3 | A 2-4 | A 2-5 | A 2-6 | A 2-7 | A-4 | A-5 | A-6 | A 7-5 | A 7-6
0 | 0 | 1 | 0 | 1 | 1 | 1 | 1 | 1 | 1 | 1 | 1
a | b | c | d | IG
0 | 0 | 0 | 0 | 0
No.10 | 74 | LL | 27 |  | 0
No.40 | 47 | IP | 8 |  | #N/A | 1
No.200 | 28 | IG | 0
1 | 1 | 1 | 0 | 1 | 1 | 1 | 1 | 1 | 1 | 1 | 1
A 1-a | A 1-b | A-3 | A 2-4 | A 2-5 | A 2-6 | A 2-7 | A-4 | A-5 | A-6 | A 7-5 | A 7-6
1 | 1 | 1 | 0 | 1 | 1 | 1 | 1 | 1 | 1 | 1 | 1
a | b | c | d | IG
0 | 13 | 0 | 0 | 0
No.10 | 55 | LL | 0 |  | 0
No.40 | 31 | IP | 0 |  | A 1-b | 2
No.200 | 16 | IG | 0
1 | 0 | 1 | 0 | 1 | 1 | 1 | 1 | 1 | 1 | 1 | 1
A 1-a | A 1-b | A-3 | A 2-4 | A 2-5 | A 2-6 | A 2-7 | A-4 | A-5 | A-6 | A 7-5 | A 7-6
1 | 0 | 1 | 0 | 1 | 1 | 1 | 1 | 1 | 1 | 1 | 1
a | b | c | d | IG
0 | 1 | 0 | 0 | 0
No.10 | 0 | LL | 0 |  | 0
No.40 | 0 | IP | 0 |  | A 1-b | 3
No.200 | 0 | IG | 0
0 | 0 | 1 | 0 | 1 | 1 | 1 | 1 | 1 | 1 | 1 | 1
A 1-a | A 1-b | A-3 | A 2-4 | A 2-5 | A 2-6 | A 2-7 | A-4 | A-5 | A-6 | A 7-5 | A 7-6
0 | 0 | 1 | 0 | 1 | 1 | 1 | 1 | 1 | 1 | 1 | 1
a | b | c | d | IG
0 | 0 | 0 | 0 | 0
No.10 | 78 | LL | 34 |  | 0
No.40 | 47 | IP | 9 |  | #N/A | 1
No.200 | 32 | IG | 0
1 | 1 | 1 | 0 | 1 | 1 | 1 | 1 | 1 | 1 | 1 | 1
A 1-a | A 1-b | A-3 | A 2-4 | A 2-5 | A 2-6 | A 2-7 | A-4 | A-5 | A-6 | A 7-5 | A 7-6
1 | 1 | 1 | 0 | 1 | 1 | 1 | 1 | 1 | 1 | 1 | 1
a | b | c | d | IG
0 | 17 | 0 | 0 | 0

## AV. SEVERO DÚLIOS - 2
EPT - Engenharia e Pesquisas Tecnol�gicas S.A.
ENSAIOS GEOTECNICOS DE LABORATORIO
INTERESSADO : | CCE - IND. E COM. DE PRODUTOS ELETRÔNICOS S. A. |  |  |  |  | INTERESSADO |  | DAER - DEPARTAMENTO AUTÔNOMO DE ESTRADAS DE RODAGEM
OBRA : | PAVIMENTO EXISTENTE EM PARALELEPÍPEDO - FÁBRICA EXISTENTE |  |  |  |  | TRECHO |  | MONTENEGRO | [22 empty] | Geotecnico | Entrada
LOCAL : | RODOVIA SP-79, Km 55 - ITU / SP |  |  |  |  | RODOVIA | [24 empty] | Entrada de dados - Ensaios Geotecnicos | Entrada de dados - Ensaios Geotecnicos
[6 empty] | DATA |  | AGO/98
REF. T: | T-122/97 | [29 empty] | {goto}a21~{menubranch aF21} | {home}
DATA : | FEV/97 |  |  |  |  | CARACTERIZA��O | [15 empty] | COMPACTAÇÃO |  | INDICE SUPORTE CALIFORNIA |  |  |  | TIPO DE SOLOS |  |  |  | {goto}b4~{?}~
VISTO : | [5 empty] | FURO | PROF | LIMITES DE ATTERBERG | [7 empty] | GRANULOMETRIA |  |  |  |  | CLASS. | AASHO |  | AMOSTRAS MOLDADAS | [7 empty] | {goto}b5~{?}~
[8 empty] | LL | LP | IP | [5 empty] | % ACUMULADA QUE PASSA |  |  |  |  | HRB | Den.Max. | h ot | Densidade | h | ISC | EXP | CLASSIFICAÇÃO | CLASSIFICAÇÃO |  |  | {goto}b6~{?}~
ARQUIVO : | CCE@ | [5 empty] | (m) | (%) | (%) | (%) | #2'' | #1" | #3/4" | #3/8" | #4 | #10 | #20 | #40 | #60 | #200 | IG | (g/cm3) | (%) | (g/cm3) | (%) | (%) | (%) | AASHO | VISUAL |  |  | {goto}b7~{?}~
| #REF! |  |  |  |  | 6 | 0,00 à 0,10 |  |  | 0 | [10 empty] | 0 | [7 empty] | Calçamento - Blocos de Concreto |  |  | {goto}b11~{?}~
[6 empty] | 6 | 0,10 à 0,40 | 28 | 19 | 9 |  |  | 81 | 69 | 53 | 41 | 35 | 29 | 24 | 16 | #N/A | 1.9 | 11.3 | 1.915 | 11 | 26 | 0.13 | Areia Siltosa | Saibro Vermelho |  |  | {goto}b12~'{?}~
[6 empty] | 6 | 0,40 à 1,30 | 34 | 23 | 11 |  |  | 94 | 89 | 79 | 65 | 51 | 40 | 31 | 13 | #N/A | 1.91 | 10.8 | 1.908 | 10.4 | 20 | 0.3 | Areia Argilosa | Argila Siltosa c/ Pedregulho Marrom |  |  | {branch af1}
[6 empty] | 7 | 0,00 à 0,20 |  |  | 0 | [10 empty] | 0 | [7 empty] | Capa Vegetal
[6 empty] | 7 | 0,20 à 1,20 | 36 | 20 | 16 |  |  |  | 90 | 79 | 47 | 44 | 41 | 38 | 34 | #N/A | 1.77 | 15.1 | 1.745 | 14.6 | 15 | 0.35 | Areia Argilosa | Argila Siltosa c/ Pedregulho Vermelho
[6 empty] | 8 | 0,00 à 1,00 | 37 | 21 | 16 |  |  |  | 97 | 90 | 70 | 59 | 50 | 44 | 32 | #N/A | 1.882 | 11.8 | 1.894 | 11.5 | 17 | 1.16 | Areia Argilosa | Argila Siltosa Variegada
[6 empty] | 8 | 1,00 à 1,50 | 41 | 24 | 17 |  |  |  | 98 | 94 | 87 | 77 | 67 | 60 | 44 | #N/A | 1.771 | 15 | 1.758 | 14.6 | 6 | 1.9 | Argila Arenosa | Argila Siltosa c/ Pedregulho Cinza
[6 empty] | 9 | 0,00 à 0,30 |  |  | 0 | [10 empty] | 0 | [7 empty] | Capa Vegetal
EPT - Engenharia e Pesquisas Tecnol�gicas S.A. | [5 empty] | 9 | 0,30 à 0,80 | 0 | 0 | 0 |  |  |  | 99 | 97 | 94 | 69 | 50 | 39 | 19 | A 1-b (0) | 1.945 | 9.8 | 1.943 | 9.5 | 58 | 0 | Areia Siltosa | Pedrisco |  | A.Geotec | B.Geotec | C.Geotec | D.Geotec | E.Geotec | F.Geotec | G.Geotec | Mais
[6 empty] | 10 |  |  |  | 0 | [10 empty] | 0 | [7 empty] | Banhado |  | Entrada de dados - Ensaios Geotecnicos | Entrada de dados - Ensaios Geotecnicos | Entrada de dados - Ensaios Geotecnicos | Entrada de dados - Ensaios Geotecnicos | Entrada de dados - Ensaios Geotecnicos | Entrada de dados - Ensaios Geotecnicos | Entrada de dados - Ensaios Geotecnicos | Proximo menu
[6 empty] | 11 | 0,00 à 1,00 | 0 | 0 | 0 |  |  |  | 91 | 82 | 67 | 53 | 54 | 25 | 13 | #N/A | 1.97 | 10 | 1.958 | 9.6 | 18 | 0.04 | Areia Siltosa | Saibro Amarelo |  | {goto}f8~ | {goto}f8~ | {goto}f8~ | {goto}f8~ | {goto}f8~ | {goto}f8~ | {goto}f8~ | {menubranch af50}
[6 empty] | 12 | 0,00 à 1,50 | 40 | 21 | 19 |  |  | 97 | 96 | 96 | 93 | 86 | 78 | 70 | 54 | #N/A | 1.77 | 16.1 | 1.781 | 15.8 | 10 | 0.15 | Argila Arenosa | Argila Siltosa c/ Pedregulho Cinza |  | {right 1}{down 4} | {right 1}{down 4} | {right 1}{down 4} | {right 1}{down 4} | {right 1}{down 4} | {right 1}{down 4} | {right 1}{down 4}
ENSAIOS GEOTECNICOS DE LABORATORIO | [5 empty] | 13 | 0,00 à 0,80 |  |  | 0 | [10 empty] | 0 | [7 empty] | Aterro resto de Concreto Pré-moldados | 0 | {goto}g13~^{?}~ | {goto}g15~^{?}~ | {goto}g17~^{?}~ | {goto}g19~^{?}~ | {goto}g21~^{?}~ | {goto}g23~^{?}~ | {goto}g25~^{?}~
[6 empty] | 14 | 0,00 à 1,20 | 30 | 16 | 14 |  |  | 97 | 94 | 91 | 83 | 73 | 64 | 55 | 41 | #N/A | 1.9 | 11.6 | 1.891 | 11.4 | 13 | 0.35 | Areia Siltosa | Argila Siltosa Amarela |  | {goto}h13~'{?}~ | {goto}h15~'{?}~ | {goto}h17~'{?}~ | {goto}h19~'{?}~ | {goto}h21~'{?}~ | {goto}h23~'{?}~ | {goto}h25~'{?}~
[6 empty] | 15 | 0,00 à 0,60 | 25 | 17 | 8 |  |  |  | 97 | 80 | 60 | 46 | 37 | 30 | 20 | #N/A | 2.004 | 10 | 2.008 | 9.6 | 23 | 0.1 | Areia Siltosa | Saibro Amarelo |  | {goto}i13~{?}~ | {goto}i15~{?}~ | {goto}i17~{?}~ | {goto}i19~{?}~ | {goto}i21~{?}~ | {goto}i23~{?}~ | {goto}i25~{?}~
#REF! | [5 empty] | 15 | 0,60 à 1,50 | 60 | 31 | 29 |  |  |  |  | 100 | 97 | 90 | 86 | 83 | 80 | #N/A | 1.42 | 26.6 | 1.462 | 26.4 | 12 | 3.94 | Argila Arenosa | Argila Siltosa Cinza | 0 | {goto}j13~{?}~ | {goto}j15~{?}~ | {goto}j17~{?}~ | {goto}j19~{?}~ | {goto}j21~{?}~ | {goto}j23~{?}~ | {goto}j25~{?}~
[10 empty] | 0 | [10 empty] | 0 | [9 empty] | {goto}k13~{?}~ | {goto}k15~{?}~ | {goto}k17~{?}~ | {goto}k19~{?}~ | {goto}k21~{?}~ | {goto}k23~{?}~ | {goto}k25~{?}~
[31 empty] | {goto}m13~{?}~ | {goto}m15~{?}~ | {goto}m17~{?}~ | {goto}m19~{?}~ | {goto}m21~{?}~ | {goto}m23~{?}~ | {goto}m25~{?}~
| Versao 01.01 | [29 empty] | {goto}n13~{?}~ | {goto}n15~{?}~ | {goto}n17~{?}~ | {goto}n19~{?}~ | {goto}n21~{?}~ | {goto}n23~{?}~ | {goto}n25~{?}~
[6 empty] | ENSAIOS GEOT�CNICOS DE LABORAT�RIO | [24 empty] | {goto}o13~{?}~ | {goto}o15~{?}~ | {goto}o17~{?}~ | {goto}o19~{?}~ | {goto}o21~{?}~ | {goto}o23~{?}~ | {goto}o25~{?}~
| AGOSTO/94 | [29 empty] | {goto}p13~{?}~ | {goto}p15~{?}~ | {goto}p17~{?}~ | {goto}p19~{?}~ | {goto}p21~{?}~ | {goto}p23~{?}~ | {goto}p25~{?}~
[5 empty] | INTERESSADO |  | SMOV - SECRETARIA MUNICIPAL DE OBRAS E VIAÇÃO | [23 empty] | {goto}q13~{?}~ | {goto}q15~{?}~ | {goto}q17~{?}~ | {goto}q19~{?}~ | {goto}q21~{?}~ | {goto}q23~{?}~ | {goto}q25~{?}~
[5 empty] | TRECHO | [25 empty] | {goto}r13~{?}~ | {goto}r15~{?}~ | {goto}r17~{?}~ | {goto}r19~{?}~ | {goto}r21~{?}~ | {goto}r23~{?}~ | {goto}r25~{?}~
[5 empty] | RODOVIA |  | AVENIDA SEVERO DULLIUS | [23 empty] | {goto}s13~{?}~ | {goto}s15~{?}~ | {goto}s17~{?}~ | {goto}s19~{?}~ | {goto}s21~{?}~ | {goto}s23~{?}~ | {goto}s25~{?}~
[5 empty] | DATA |  | AGO/99
[31 empty] | {goto}t13~{?}~ | {goto}t15~{?}~ | {goto}t17~{?}~ | {goto}t19~{?}~ | {goto}t21~{?}~ | {goto}t23~{?}~ | {goto}t25~{?}~
[6 empty] | CARACTERIZA��O | [15 empty] | COMPACTAÇÃO |  | INDICE SUPORTE CALIFORNIA |  |  |  | TIPO DE SOLOS |  |  | {goto}u13~{?}~ | {goto}u15~{?}~ | {goto}u17~{?}~ | {goto}u19~{?}~ | {goto}u21~{?}~ | {goto}u23~{?}~ | {goto}u25~{?}~
[7 empty] | PROF | LIMITES DE ATTERBERG | [7 empty] | GRANULOMETRIA |  |  |  |  | CLASS. | AASHO |  | AMOSTRAS MOLDADAS | [6 empty] | {goto}v13~{?}~ | {goto}v15~{?}~ | {goto}v17~{?}~ | {goto}v19~{?}~ | {goto}v21~{?}~ | {goto}v23~{?}~ | {goto}v25~{?}~
[5 empty] | Estaca | FURO |  | LL | LP | IP | [5 empty] | % ACUMULADA QUE PASSA |  |  |  |  | HRB | Den.Max. | h ot | Densidade | h | CBR | EXP | CLASSIFICAÇÃO | CLASSIFICAÇÃO |  | {goto}w13~{?}~ | {goto}w15~{?}~ | {goto}w17~{?}~ | {goto}w19~{?}~ | {goto}w21~{?}~ | {goto}w23~{?}~ | {goto}w25~{?}~
[7 empty] | (m) | (%) | (%) | (%) | #2'' | #1" | #3/4" | #3/8" | #4 | #10 | #20 | #40 | #60 | #200 | IG | (g/cm3) | (%) | (g/cm3) | (%) | (%) | (%) | AASHO | VISUAL |  | {goto}x13~{?}~ | {goto}x15~{?}~ | {goto}x17~{?}~ | {goto}x19~{?}~ | {goto}x21~{?}~ | {goto}x23~{?}~ | {goto}x25~{?}~
[5 empty] | 30+00 - LD | 6 | 0,00 à 0,10 | 0 | 0 | 0 | 0 | 0 | 0 | 0 | 0 | 0 | 0 | 0 | 0 | 0 | 0 | 0 | 0 | 0 | 0 | 0 | 0 | 0 | Calçamento - Blocos de Concreto |  | {branch aF7} | {branch aF7} | {branch aF7} | {branch aF7} | {branch aF7} | {branch aF7} | {branch aF7}
[5 empty] | 30+00 - LD | 6 | 0,10 à 0,40 | 28 | 19 | 9 | 0 | 0 | 81 | 69 | 53 | 41 | 35 | 29 | 24 | 16 | #N/A | 1.9 | 11.3 | 1.915 | 11 | 26 | 0.13 | Areia Siltosa | Saibro Vermelho
[5 empty] | 30+00 - LD | 6 | 0,40 à 1,30 | 34 | 23 | 11 | 0 | 0 | 94 | 89 | 79 | 65 | 51 | 40 | 31 | 13 | #N/A | 1.91 | 10.8 | 1.908 | 10.4 | 20 | 0.3 | Areia Argilosa | Argila Siltosa c/ Pedregulho Marrom
[5 empty] | 38+10 - E | 7 | 0,00 à 0,20 | 0 | 0 | 0 | 0 | 0 | 0 | 0 | 0 | 0 | 0 | 0 | 0 | 0 | 0 | 0 | 0 | 0 | 0 | 0 | 0 | 0 | Capa Vegetal
[5 empty] | 38+10 - E | 7 | 0,20 à 1,20 | 36 | 20 | 16 | 0 | 0 | 0 | 90 | 79 | 47 | 44 | 41 | 38 | 34 | #N/A | 1.77 | 15.1 | 1.745 | 14.6 | 15 | 0.35 | Areia Argilosa | Argila Siltosa c/ Pedregulho Vermelho
[5 empty] | 43+10 - E | 8 | 0,00 à 1,00 | 37 | 21 | 16 | 0 | 0 | 0 | 97 | 90 | 70 | 59 | 50 | 44 | 32 | #N/A | 1.882 | 11.8 | 1.894 | 11.5 | 17 | 1.16 | Areia Argilosa | Argila Siltosa Variegada
[5 empty] | 43+10 - E | 8 | 1,00 à 1,50 | 41 | 24 | 17 | 0 | 0 | 0 | 98 | 94 | 87 | 77 | 67 | 60 | 44 | #N/A | 1.771 | 15 | 1.758 | 14.6 | 6 | 1.9 | Argila Arenosa | Argila Siltosa c/ Pedregulho Cinza
[5 empty] | 48+10 - E | 9 | 0,00 à 0,30 | 0 | 0 | 0 | 0 | 0 | 0 | 0 | 0 | 0 | 0 | 0 | 0 | 0 | 0 | 0 | 0 | 0 | 0 | 0 | 0 | 0 | Capa Vegetal |  | H.Geotec | I.Geotec | Voltar
[5 empty] | 48+10 - E | 9 | 0,30 à 0,80 | NP | NP | NP | 0 | 0 | 0 | 99 | 97 | 94 | 69 | 50 | 39 | 19 | A 1-b (0) | 1.945 | 9.8 | 1.943 | 9.5 | 58 | 0 | Areia Siltosa | Pedrisco |  | Entrada de dados - Ensaios Geotecnicos | Entrada de dados - Ensaios Geotecnicos | Voltar ao Menu Principal
[5 empty] | 53+10 - E | 10 | 0 | 0 | 0 | 0 | 0 | 0 | 0 | 0 | 0 | 0 | 0 | 0 | 0 | 0 | 0 | 0 | 0 | 0 | 0 | 0 | 0 | 0 | Banhado |  | {goto}f8~ | {goto}f8~ | {branch af1}
[5 empty] | 58+10 - E | 11 | 0,00 à 1,00 | NP | NP | NP | 0 | 0 | 0 | 91 | 82 | 67 | 53 | 54 | 25 | 13 | #N/A | 1.97 | 10 | 1.958 | 9.6 | 18 | 0.04 | Areia Siltosa | Saibro Amarelo |  | {right 1}{down 4} | {right 1}{down 4}
[5 empty] | 63+10 - E | 12 | 0,00 à 1,50 | 40 | 21 | 19 | 0 | 0 | 97 | 96 | 96 | 93 | 86 | 78 | 70 | 54 | #N/A | 1.77 | 16.1 | 1.781 | 15.8 | 10 | 0.15 | Argila Arenosa | Argila Siltosa c/ Pedregulho Cinza |  | {goto}g27~^{?}~ | {goto}g29~^{?}~
[5 empty] | 68+10 - E | 13 | 0,00 à 0,80 | 0 | 0 | 0 | 0 | 0 | 0 | 0 | 0 | 0 | 0 | 0 | 0 | 0 | 0 | 0 | 0 | 0 | 0 | 0 | 0 | 0 | Aterro resto de Concreto Pré-moldados |  | {goto}h27~'{?}~ | {goto}h29~'{?}~
[5 empty] | 73+10 - E | 14 | 0,00 à 1,20 | 30 | 16 | 14 | 0 | 0 | 97 | 94 | 91 | 83 | 73 | 64 | 55 | 41 | #N/A | 1.9 | 11.6 | 1.891 | 11.4 | 13 | 0.35 | Areia Siltosa | Argila Siltosa Amarela |  | {goto}i27~{?}~ | {goto}i29~{?}~
[5 empty] | 78+10 - E | 15 | 0,00 à 0,60 | 25 | 17 | 8 | 0 | 0 | 0 | 97 | 80 | 60 | 46 | 37 | 30 | 20 | #N/A | 2.004 | 10 | 2.008 | 9.6 | 23 | 0.1 | Areia Siltosa | Saibro Amarelo |  | {goto}j27~{?}~ | {goto}j29~{?}~
[5 empty] | 83+10 - E | 15 | 0,60 à 1,50 | 60 | 31 | 29 | 0 | 0 | 0 | 0 | 100 | 97 | 90 | 86 | 83 | 80 | #N/A | 1.42 | 26.6 | 1.462 | 26.4 | 12 | 3.94 | Argila Arenosa | Argila Siltosa Cinza |  | {goto}k27~{?}~ | {goto}k29~{?}~
[6 empty] | 0 | 0 | 0 | 0 | 0 | 0 | 0 | 0 | 0 | 0 | 0 | 0 | 0 | 0 | 0 | 0 | 0 | 0 | 0 | 0 | 0 | 0 | 0 | 0 |  | {goto}m27~{?}~ | {goto}m29~{?}~
[31 empty] | {goto}n27~{?}~ | {goto}n29~{?}~
` | [30 empty] | {goto}o27~{?}~ | {goto}o29~{?}~
[31 empty] | {goto}p27~{?}~ | {goto}p29~{?}~
[31 empty] | {goto}q27~{?}~ | {goto}q29~{?}~
[31 empty] | {goto}r27~{?}~ | {goto}r29~{?}~
[31 empty] | {goto}s27~{?}~ | {goto}s29~{?}~
[31 empty] | {goto}t27~{?}~ | {goto}t29~{?}~
[31 empty] | {goto}u27~{?}~ | {goto}u29~{?}~
[31 empty] | {goto}v27~{?}~ | {goto}v29~{?}~
[31 empty] | {goto}w27~{?}~ | {goto}w29~{?}~
[31 empty] | {goto}x27~{?}~ | {goto}x29~{?}~
[31 empty] | {goto}y27~{?}~ | {goto}y29~{?}~
[31 empty] | {branch aF7} | {branch aF7}
No.10 | 0 | LL | 0 |  | 0
No.40 | 0 | IP | 0 |  | A 1-b | 3
No.200 | 0 | IG | 0
0 | 0 | 1 | 0 | 1 | 1 | 1 | 1 | 1 | 1 | 1 | 1
A 1-a | A 1-b | A-3 | A 2-4 | A 2-5 | A 2-6 | A 2-7 | A-4 | A-5 | A-6 | A 7-5 | A 7-6
0 | 0 | 1 | 0 | 1 | 1 | 1 | 1 | 1 | 1 | 1 | 1
a | b | c | d | IG
0 | 0 | 0 | 0 | 0
No.10 | 65 | LL | 34 |  | 0
No.40 | 40 | IP | 11 |  | #N/A | 1
No.200 | 13 | IG | 0
1 | 1 | 1 | 1 | 1 | 0 | 1 | 1 | 1 | 1 | 1 | 1
A 1-a | A 1-b | A-3 | A 2-4 | A 2-5 | A 2-6 | A 2-7 | A-4 | A-5 | A-6 | A 7-5 | A 7-6
1 | 1 | 1 | 1 | 1 | 0 | 1 | 1 | 1 | 1 | 1 | 1
a | b | c | d | IG
0 | 0 | 0 | 1 | 0
No.10 | 47 | LL | 36 |  | 0
No.40 | 41 | IP | 16 |  | #N/A | 1
No.200 | 34 | IG | 1
1 | 1 | 1 | 1 | 1 | 0 | 1 | 1 | 1 | 1 | 1 | 1
A 1-a | A 1-b | A-3 | A 2-4 | A 2-5 | A 2-6 | A 2-7 | A-4 | A-5 | A-6 | A 7-5 | A 7-6
1 | 1 | 1 | 1 | 1 | 0 | 1 | 1 | 1 | 1 | 1 | 1
a | b | c | d | IG
0 | 19 | 0 | 6 | 1.14
No.10 | 87 | LL | 41 |  | 0
No.40 | 67 | IP | 17 |  | #N/A | 1
No.200 | 44 | IG | 4
1 | 1 | 1 | 1 | 1 | 1 | 1 | 1 | 1 | 1 | 1 | 0
A 1-a | A 1-b | A-3 | A 2-4 | A 2-5 | A 2-6 | A 2-7 | A-4 | A-5 | A-6 | A 7-5 | A 7-6
1 | 1 | 1 | 1 | 1 | 1 | 1 | 1 | 1 | 1 | 1 | 0
a | b | c | d | IG
9 | 29 | 1 | 7 | 3.875
No.10 | 94 | LL | 0 |  | 0
No.40 | 50 | IP | 0 |  | A 1-b | 2
No.200 | 19 | IG | 0
1 | 0 | 1 | 0 | 1 | 1 | 1 | 1 | 1 | 1 | 1 | 1
A 1-a | A 1-b | A-3 | A 2-4 | A 2-5 | A 2-6 | A 2-7 | A-4 | A-5 | A-6 | A 7-5 | A 7-6
1 | 0 | 1 | 0 | 1 | 1 | 1 | 1 | 1 | 1 | 1 | 1
a | b | c | d | IG
0 | 4 | 0 | 0 | 0
No.10 | 67 | LL | 0 |  | 0
No.40 | 54 | IP | 0 |  | #N/A | 1
No.200 | 13 | IG | 0
1 | 1 | 1 | 0 | 1 | 1 | 1 | 1 | 1 | 1 | 1 | 1
A 1-a | A 1-b | A-3 | A 2-4 | A 2-5 | A 2-6 | A 2-7 | A-4 | A-5 | A-6 | A 7-5 | A 7-6
1 | 1 | 1 | 0 | 1 | 1 | 1 | 1 | 1 | 1 | 1 | 1
a | b | c | d | IG
0 | 0 | 0 | 0 | 0
No.10 | 0 | LL | 0 |  | 0
No.40 | 0 | IP | 0 |  | A 1-b | 3
No.200 | 0 | IG | 0
0 | 0 | 1 | 0 | 1 | 1 | 1 | 1 | 1 | 1 | 1 | 1
A 1-a | A 1-b | A-3 | A 2-4 | A 2-5 | A 2-6 | A 2-7 | A-4 | A-5 | A-6 | A 7-5 | A 7-6
0 | 0 | 1 | 0 | 1 | 1 | 1 | 1 | 1 | 1 | 1 | 1
a | b | c | d | IG
0 | 0 | 0 | 0 | 0
No.10 | 60 | LL | 25 |  | 0
No.40 | 37 | IP | 8 |  | #N/A | 1
No.200 | 20 | IG | 0
1 | 1 | 1 | 0 | 1 | 1 | 1 | 1 | 1 | 1 | 1 | 1
A 1-a | A 1-b | A-3 | A 2-4 | A 2-5 | A 2-6 | A 2-7 | A-4 | A-5 | A-6 | A 7-5 | A 7-6
1 | 1 | 1 | 0 | 1 | 1 | 1 | 1 | 1 | 1 | 1 | 1
a | b | c | d | IG
0 | 5 | 0 | 0 | 0
No.10 | 0 | LL | 0 |  | 0
No.40 | 0 | IP | 0 |  | A 1-b | 3
No.200 | 0 | IG | 0
0 | 0 | 1 | 0 | 1 | 1 | 1 | 1 | 1 | 1 | 1 | 1
A 1-a | A 1-b | A-3 | A 2-4 | A 2-5 | A 2-6 | A 2-7 | A-4 | A-5 | A-6 | A 7-5 | A 7-6
0 | 0 | 1 | 0 | 1 | 1 | 1 | 1 | 1 | 1 | 1 | 1
a | b | c | d | IG
0 | 0 | 0 | 0 | 0
No.10 | 41 | LL | 28 |  | 0
No.40 | 29 | IP | 9 |  | #N/A | 1
No.200 | 16 | IG | 0
1 | 1 | 1 | 0 | 1 | 1 | 1 | 1 | 1 | 1 | 1 | 1
A 1-a | A 1-b | A-3 | A 2-4 | A 2-5 | A 2-6 | A 2-7 | A-4 | A-5 | A-6 | A 7-5 | A 7-6
1 | 1 | 1 | 0 | 1 | 1 | 1 | 1 | 1 | 1 | 1 | 1
a | b | c | d | IG
0 | 1 | 0 | 0 | 0
No.10 | 0 | LL | 0 |  | 0
No.40 | 0 | IP | 0 |  | A 1-b | 3
No.200 | 0 | IG | 0
0 | 0 | 1 | 0 | 1 | 1 | 1 | 1 | 1 | 1 | 1 | 1
A 1-a | A 1-b | A-3 | A 2-4 | A 2-5 | A 2-6 | A 2-7 | A-4 | A-5 | A-6 | A 7-5 | A 7-6
0 | 0 | 1 | 0 | 1 | 1 | 1 | 1 | 1 | 1 | 1 | 1
a | b | c | d | IG
0 | 0 | 0 | 0 | 0
No.10 | 70 | LL | 37 |  | 0
No.40 | 50 | IP | 16 |  | #N/A | 1
No.200 | 32 | IG | 1
1 | 1 | 1 | 1 | 1 | 0 | 1 | 1 | 1 | 1 | 1 | 1
A 1-a | A 1-b | A-3 | A 2-4 | A 2-5 | A 2-6 | A 2-7 | A-4 | A-5 | A-6 | A 7-5 | A 7-6
1 | 1 | 1 | 1 | 1 | 0 | 1 | 1 | 1 | 1 | 1 | 1
a | b | c | d | IG
0 | 17 | 0 | 6 | 1.02
No.10 | 0 | LL | 0 |  | 0
No.40 | 0 | IP | 0 |  | A 1-b | 3
No.200 | 0 | IG | 0
0 | 0 | 1 | 0 | 1 | 1 | 1 | 1 | 1 | 1 | 1 | 1
A 1-a | A 1-b | A-3 | A 2-4 | A 2-5 | A 2-6 | A 2-7 | A-4 | A-5 | A-6 | A 7-5 | A 7-6
0 | 0 | 1 | 0 | 1 | 1 | 1 | 1 | 1 | 1 | 1 | 1
a | b | c | d | IG
0 | 0 | 0 | 0 | 0
No.10 | 0 | LL | 0 |  | 0
No.40 | 0 | IP | 0 |  | A 1-b | 3
No.200 | 0 | IG | 0
0 | 0 | 1 | 0 | 1 | 1 | 1 | 1 | 1 | 1 | 1 | 1
A 1-a | A 1-b | A-3 | A 2-4 | A 2-5 | A 2-6 | A 2-7 | A-4 | A-5 | A-6 | A 7-5 | A 7-6
0 | 0 | 1 | 0 | 1 | 1 | 1 | 1 | 1 | 1 | 1 | 1
a | b | c | d | IG
0 | 0 | 0 | 0 | 0
No.10 | 93 | LL | 40 |  | 0
No.40 | 78 | IP | 19 |  | #N/A | 1
No.200 | 54 | IG | 7
1 | 1 | 1 | 1 | 1 | 1 | 1 | 1 | 1 | 0 | 1 | 1
A 1-a | A 1-b | A-3 | A 2-4 | A 2-5 | A 2-6 | A 2-7 | A-4 | A-5 | A-6 | A 7-5 | A 7-6
1 | 1 | 1 | 1 | 1 | 1 | 1 | 1 | 1 | 0 | 1 | 1
a | b | c | d | IG
19 | 39 | 0 | 9 | 7.31
No.10 | 83 | LL | 30 |  | 0
No.40 | 64 | IP | 14 |  | #N/A | 1
No.200 | 41 | IG | 2
1 | 1 | 1 | 1 | 1 | 1 | 1 | 1 | 1 | 0 | 1 | 1
A 1-a | A 1-b | A-3 | A 2-4 | A 2-5 | A 2-6 | A 2-7 | A-4 | A-5 | A-6 | A 7-5 | A 7-6
1 | 1 | 1 | 1 | 1 | 1 | 1 | 1 | 1 | 0 | 1 | 1
a | b | c | d | IG
6 | 26 | 0 | 4 | 2.24
No.10 | 97 | LL | 60 |  | 0
No.40 | 86 | IP | 29 |  | #N/A | 1
No.200 | 80 | IG | 20
1 | 1 | 1 | 1 | 1 | 1 | 1 | 1 | 1 | 1 | 0 | 1
A 1-a | A 1-b | A-3 | A 2-4 | A 2-5 | A 2-6 | A 2-7 | A-4 | A-5 | A-6 | A 7-5 | A 7-6
1 | 1 | 1 | 1 | 1 | 1 | 1 | 1 | 1 | 1 | 0 | 1
a | b | c | d | IG
40 | 40 | 20 | 19 | 19.6

## AV. SEVERO DÚLIOS - 3
EPT - Engenharia e Pesquisas Tecnol�gicas S.A.
ENSAIOS GEOTECNICOS DE LABORATORIO
INTERESSADO : | CCE - IND. E COM. DE PRODUTOS ELETRÔNICOS S. A. |  |  |  |  | INTERESSADO |  | DAER - DEPARTAMENTO AUTÔNOMO DE ESTRADAS DE RODAGEM
OBRA : | PAVIMENTO EXISTENTE EM PARALELEPÍPEDO - FÁBRICA EXISTENTE |  |  |  |  | TRECHO |  | MONTENEGRO | [22 empty] | Geotecnico | Entrada
LOCAL : | RODOVIA SP-79, Km 55 - ITU / SP |  |  |  |  | RODOVIA | [24 empty] | Entrada de dados - Ensaios Geotecnicos | Entrada de dados - Ensaios Geotecnicos
[6 empty] | DATA |  | AGO/98
REF. T: | T-122/97 | [29 empty] | {goto}a21~{menubranch aF21} | {home}
DATA : | FEV/97 |  |  |  |  | CARACTERIZA��O | [15 empty] | COMPACTAÇÃO |  | INDICE SUPORTE CALIFORNIA |  |  |  | TIPO DE SOLOS |  |  |  | {goto}b4~{?}~
VISTO : | [5 empty] | FURO | PROF | LIMITES DE ATTERBERG | [7 empty] | GRANULOMETRIA |  |  |  |  | CLASS. | AASHO |  | AMOSTRAS MOLDADAS | [7 empty] | {goto}b5~{?}~
[8 empty] | LL | LP | IP | [5 empty] | % ACUMULADA QUE PASSA |  |  |  |  | HRB | Den.Max. | h ot | Densidade | h | ISC | EXP | CLASSIFICAÇÃO | CLASSIFICAÇÃO |  |  | {goto}b6~{?}~
ARQUIVO : | CCE@ | [5 empty] | (m) | (%) | (%) | (%) | #2'' | #1" | #3/4" | #3/8" | #4 | #10 | #20 | #40 | #60 | #200 | IG | (g/cm3) | (%) | (g/cm3) | (%) | (%) | (%) | AASHO | VISUAL |  |  | {goto}b7~{?}~
| #REF! |  |  |  |  | 16 | 0,00 à 0,50 |  |  | 0 | [10 empty] | 0 | [7 empty] | Aterro Caliça |  |  | {goto}b11~{?}~
[6 empty] | 16 | 0,50 à 1,50 | 66 | 27 | 39 |  |  |  | 99 | 97 | 95 | 91 | 87 | 84 | 80 | #N/A | 1.395 | 23 | 1.415 | 22.5 | 1 | 6.05 | Argila Arenosa | Argila Siltosa Cinza |  |  | {goto}b12~'{?}~
[6 empty] | 17 | 0,00 à 0,60 |  |  | 0 | [10 empty] | 0 | [7 empty] | Aterro |  |  | {branch af1}
[6 empty] | 17 | 0,60 à 1,50 | 96 | 26 | 70 |  |  | 92 | 88 | 84 | 82 | 76 | 69 | 64 | 57 | #N/A | 1.525 | 19.2 | 1.561 | 19.1 | 10 | 4 | Argila Arenosa | Argila Siltosa Amarelo Escuro
[6 empty] | 18 | 0,00 à 0,20 |  |  | 0 | [10 empty] | 0 | [7 empty] | Capa Vegetal
[6 empty] | 18 | 0,20 à 0,80 | 33 | 19 | 14 |  |  |  | 96 | 87 | 76 | 66 | 57 | 50 | 37 | #N/A | 1.9 | 11.4 | 1.906 | 11.2 | 13 | 0.45 | Argila Arenosa | Argila Siltosa c/ Pedregulho Amarelo
[6 empty] | 19 | 0,00 à 0,20 |  |  | 0 | [10 empty] | 0 | [7 empty] | Capa
[6 empty] | 19 | 0,20 à 0,70 | 0 | 0 | 0 |  | 99 | 97 | 92 | 70 | 50 | 38 | 26 | 17 | 9 | A 1-b (0) | 1.994 | 9.6 | 2.013 | 10 | 43 | 0.04 | Areia Siltosa | Saibro Amarelo
EPT - Engenharia e Pesquisas Tecnol�gicas S.A. | [5 empty] | 20 | 0,00 à 0,40 |  |  | 0 | [10 empty] | 0 | [7 empty] | Aterro Caliça |  | A.Geotec | B.Geotec | C.Geotec | D.Geotec | E.Geotec | F.Geotec | G.Geotec | Mais
[6 empty] | 20 | 0,40 à 1,40 | 29 | 17 | 12 |  |  |  | 98 | 95 | 75 | 59 | 48 | 41 | 31 | #N/A | 1.882 | 8.7 | 1.913 | 8.5 | 18 | 0.66 | Areia Argilosa | Saibro Vermelho |  | Entrada de dados - Ensaios Geotecnicos | Entrada de dados - Ensaios Geotecnicos | Entrada de dados - Ensaios Geotecnicos | Entrada de dados - Ensaios Geotecnicos | Entrada de dados - Ensaios Geotecnicos | Entrada de dados - Ensaios Geotecnicos | Entrada de dados - Ensaios Geotecnicos | Proximo menu
[6 empty] | 21 | 0,00 à 0,40 |  |  | 0 | [10 empty] | 0 | [7 empty] | Aterro Saibro Caliça |  | {goto}f8~ | {goto}f8~ | {goto}f8~ | {goto}f8~ | {goto}f8~ | {goto}f8~ | {goto}f8~ | {menubranch af50}
[6 empty] | 21 | 0,40 à 0,60 | 28 | 18 | 10 |  |  |  | 93 | 87 | 73 | 59 | 47 | 38 | 27 | #N/A | 1.925 | 11.3 | 1.912 | 11.1 | 16 | 0.36 | Areia Siltosa | Saibro Argiloso Vermelho |  | {right 1}{down 4} | {right 1}{down 4} | {right 1}{down 4} | {right 1}{down 4} | {right 1}{down 4} | {right 1}{down 4} | {right 1}{down 4}
ENSAIOS GEOTECNICOS DE LABORATORIO | [5 empty] | 21 | 0,60 à 1,50 | 63 | 35 | 28 |  |  |  |  | 99 | 96 | 91 | 88 | 85 | 81 | #N/A | 1.405 | 27.6 | 1.428 | 27.1 | 1 | 2.69 | Argila Siltosa | Argila Siltosa Cinza Escura | 0 | {goto}g13~^{?}~ | {goto}g15~^{?}~ | {goto}g17~^{?}~ | {goto}g19~^{?}~ | {goto}g21~^{?}~ | {goto}g23~^{?}~ | {goto}g25~^{?}~
[6 empty] | 22 | 0,00 à 0,60 |  |  | 0 | [10 empty] | 0 | [7 empty] | Aterro Caliça c/ Saibro |  | {goto}h13~'{?}~ | {goto}h15~'{?}~ | {goto}h17~'{?}~ | {goto}h19~'{?}~ | {goto}h21~'{?}~ | {goto}h23~'{?}~ | {goto}h25~'{?}~
[6 empty] | 22 | 0,60 à 1,50 | 65 | 36 | 29 |  |  |  | 97 | 97 | 94 | 90 | 87 | 84 | 81 | #N/A | 1.331 | 29.7 | 1.376 | 29.3 | 1 | 1.95 | Argila Siltosa | Argila Plástica Cinza |  | {goto}i13~{?}~ | {goto}i15~{?}~ | {goto}i17~{?}~ | {goto}i19~{?}~ | {goto}i21~{?}~ | {goto}i23~{?}~ | {goto}i25~{?}~
#REF! | [5 empty] | 23 | 0,00 à 0,50 |  |  | 0 | [10 empty] | 0 | [7 empty] | Aterro Caliça c/ Saibro | 0 | {goto}j13~{?}~ | {goto}j15~{?}~ | {goto}j17~{?}~ | {goto}j19~{?}~ | {goto}j21~{?}~ | {goto}j23~{?}~ | {goto}j25~{?}~
[6 empty] | 23 | 0,50 à 1,20 | 27 | 17 | 10 |  |  |  | 94 | 89 | 80 | 66 | 50 | 38 | 26 | #N/A | 1.87 | 11.6 | 1.895 | 12 | 16 | 0.37 | Areia Siltosa | Argila Siltosa c/ Pedregulho Cinza |  | {goto}k13~{?}~ | {goto}k15~{?}~ | {goto}k17~{?}~ | {goto}k19~{?}~ | {goto}k21~{?}~ | {goto}k23~{?}~ | {goto}k25~{?}~
[31 empty] | {goto}m13~{?}~ | {goto}m15~{?}~ | {goto}m17~{?}~ | {goto}m19~{?}~ | {goto}m21~{?}~ | {goto}m23~{?}~ | {goto}m25~{?}~
| Versao 01.01 | [29 empty] | {goto}n13~{?}~ | {goto}n15~{?}~ | {goto}n17~{?}~ | {goto}n19~{?}~ | {goto}n21~{?}~ | {goto}n23~{?}~ | {goto}n25~{?}~
[6 empty] | ENSAIOS GEOT�CNICOS DE LABORAT�RIO | [24 empty] | {goto}o13~{?}~ | {goto}o15~{?}~ | {goto}o17~{?}~ | {goto}o19~{?}~ | {goto}o21~{?}~ | {goto}o23~{?}~ | {goto}o25~{?}~
| AGOSTO/94 | [29 empty] | {goto}p13~{?}~ | {goto}p15~{?}~ | {goto}p17~{?}~ | {goto}p19~{?}~ | {goto}p21~{?}~ | {goto}p23~{?}~ | {goto}p25~{?}~
[5 empty] | INTERESSADO |  | SMOV - SECRETARIA MUNICIPAL DE OBRAS E VIAÇÃO | [23 empty] | {goto}q13~{?}~ | {goto}q15~{?}~ | {goto}q17~{?}~ | {goto}q19~{?}~ | {goto}q21~{?}~ | {goto}q23~{?}~ | {goto}q25~{?}~
[5 empty] | TRECHO | [25 empty] | {goto}r13~{?}~ | {goto}r15~{?}~ | {goto}r17~{?}~ | {goto}r19~{?}~ | {goto}r21~{?}~ | {goto}r23~{?}~ | {goto}r25~{?}~
[5 empty] | RODOVIA |  | AVENIDA SEVERO DULLIUS | [23 empty] | {goto}s13~{?}~ | {goto}s15~{?}~ | {goto}s17~{?}~ | {goto}s19~{?}~ | {goto}s21~{?}~ | {goto}s23~{?}~ | {goto}s25~{?}~
[5 empty] | DATA |  | AGO/99
[31 empty] | {goto}t13~{?}~ | {goto}t15~{?}~ | {goto}t17~{?}~ | {goto}t19~{?}~ | {goto}t21~{?}~ | {goto}t23~{?}~ | {goto}t25~{?}~
[6 empty] | CARACTERIZA��O | [15 empty] | COMPACTAÇÃO |  | INDICE SUPORTE CALIFORNIA |  |  |  | TIPO DE SOLOS |  |  | {goto}u13~{?}~ | {goto}u15~{?}~ | {goto}u17~{?}~ | {goto}u19~{?}~ | {goto}u21~{?}~ | {goto}u23~{?}~ | {goto}u25~{?}~
[7 empty] | PROF | LIMITES DE ATTERBERG | [7 empty] | GRANULOMETRIA |  |  |  |  | CLASS. | AASHO |  | AMOSTRAS MOLDADAS | [6 empty] | {goto}v13~{?}~ | {goto}v15~{?}~ | {goto}v17~{?}~ | {goto}v19~{?}~ | {goto}v21~{?}~ | {goto}v23~{?}~ | {goto}v25~{?}~
[5 empty] | Estaca | FURO |  | LL | LP | IP | [5 empty] | % ACUMULADA QUE PASSA |  |  |  |  | HRB | Den.Max. | h ot | Densidade | h | CBR | EXP | CLASSIFICAÇÃO | CLASSIFICAÇÃO |  | {goto}w13~{?}~ | {goto}w15~{?}~ | {goto}w17~{?}~ | {goto}w19~{?}~ | {goto}w21~{?}~ | {goto}w23~{?}~ | {goto}w25~{?}~
[7 empty] | (m) | (%) | (%) | (%) | #2'' | #1" | #3/4" | #3/8" | #4 | #10 | #20 | #40 | #60 | #200 | IG | (g/cm3) | (%) | (g/cm3) | (%) | (%) | (%) | AASHO | VISUAL |  | {goto}x13~{?}~ | {goto}x15~{?}~ | {goto}x17~{?}~ | {goto}x19~{?}~ | {goto}x21~{?}~ | {goto}x23~{?}~ | {goto}x25~{?}~
[5 empty] | 83+10 - E | 16 | 0,00 à 0,50 | 0 | 0 | 0 | 0 | 0 | 0 | 0 | 0 | 0 | 0 | 0 | 0 | 0 | 0 | 0 | 0 | 0 | 0 | 0 | 0 | 0 | Aterro Caliça |  | {branch aF7} | {branch aF7} | {branch aF7} | {branch aF7} | {branch aF7} | {branch aF7} | {branch aF7}
[5 empty] | 83+10 - E | 16 | 0,50 à 1,50 | 66 | 27 | 39 | 0 | 0 | 0 | 99 | 97 | 95 | 91 | 87 | 84 | 80 | #N/A | 1.395 | 23 | 1.415 | 22.5 | 1 | 6.05 | Argila Arenosa | Argila Siltosa Cinza
[5 empty] | 88+10 - E | 17 | 0,00 à 0,60 | 0 | 0 | 0 | 0 | 0 | 0 | 0 | 0 | 0 | 0 | 0 | 0 | 0 | 0 | 0 | 0 | 0 | 0 | 0 | 0 | 0 | Aterro
[5 empty] | 88+10 - E | 17 | 0,60 à 1,50 | 96 | 26 | 70 | 0 | 0 | 92 | 88 | 84 | 82 | 76 | 69 | 64 | 57 | #N/A | 1.525 | 19.2 | 1.561 | 19.1 | 10 | 4 | Argila Arenosa | Argila Siltosa Amarelo Escuro
[5 empty] | 93+10 - E | 18 | 0,00 à 0,20 | 0 | 0 | 0 | 0 | 0 | 0 | 0 | 0 | 0 | 0 | 0 | 0 | 0 | 0 | 0 | 0 | 0 | 0 | 0 | 0 | 0 | Capa Vegetal
[5 empty] | 93+10 - E | 18 | 0,20 à 0,80 | 33 | 19 | 14 | 0 | 0 | 0 | 96 | 87 | 76 | 66 | 57 | 50 | 37 | #N/A | 1.9 | 11.4 | 1.906 | 11.2 | 13 | 0.45 | Argila Arenosa | Argila Siltosa c/ Pedregulho Amarelo
[5 empty] | 98+10 - E | 19 | 0,00 à 0,20 | 0 | 0 | 0 | 0 | 0 | 0 | 0 | 0 | 0 | 0 | 0 | 0 | 0 | 0 | 0 | 0 | 0 | 0 | 0 | 0 | 0 | Capa
[5 empty] | 98+10 - E | 19 | 0,20 à 0,70 | NP | NP | NP | 0 | 99 | 97 | 92 | 70 | 50 | 38 | 26 | 17 | 9 | A 1-b (0) | 1.994 | 9.6 | 2.013 | 10 | 43 | 0.04 | Areia Siltosa | Saibro Amarelo |  | H.Geotec | I.Geotec | Voltar
[5 empty] | 103+10 - E | 20 | 0,00 à 0,40 | 0 | 0 | 0 | 0 | 0 | 0 | 0 | 0 | 0 | 0 | 0 | 0 | 0 | 0 | 0 | 0 | 0 | 0 | 0 | 0 | 0 | Aterro Caliça |  | Entrada de dados - Ensaios Geotecnicos | Entrada de dados - Ensaios Geotecnicos | Voltar ao Menu Principal
[5 empty] | 103+10 - E | 20 | 0,40 à 1,40 | 29 | 17 | 12 | 0 | 0 | 0 | 98 | 95 | 75 | 59 | 48 | 41 | 31 | #N/A | 1.882 | 8.7 | 1.913 | 8.5 | 18 | 0.66 | Areia Argilosa | Saibro Vermelho |  | {goto}f8~ | {goto}f8~ | {branch af1}
[5 empty] | 108+10 - E | 21 | 0,00 à 0,40 | 0 | 0 | 0 | 0 | 0 | 0 | 0 | 0 | 0 | 0 | 0 | 0 | 0 | 0 | 0 | 0 | 0 | 0 | 0 | 0 | 0 | Aterro Saibro Caliça |  | {right 1}{down 4} | {right 1}{down 4}
[5 empty] | 108+10 - E | 21 | 0,40 à 0,60 | 28 | 18 | 10 | 0 | 0 | 0 | 93 | 87 | 73 | 59 | 47 | 38 | 27 | #N/A | 1.925 | 11.3 | 1.912 | 11.1 | 16 | 0.36 | Areia Siltosa | Saibro Argiloso Vermelho |  | {goto}g27~^{?}~ | {goto}g29~^{?}~
[5 empty] | 108+10 - E | 21 | 0,60 à 1,50 | 63 | 35 | 28 | 0 | 0 | 0 | 0 | 99 | 96 | 91 | 88 | 85 | 81 | #N/A | 1.405 | 27.6 | 1.428 | 27.1 | 1 | 2.69 | Argila Siltosa | Argila Siltosa Cinza Escura |  | {goto}h27~'{?}~ | {goto}h29~'{?}~
[5 empty] | 113+10 - E | 22 | 0,00 à 0,60 | 0 | 0 | 0 | 0 | 0 | 0 | 0 | 0 | 0 | 0 | 0 | 0 | 0 | 0 | 0 | 0 | 0 | 0 | 0 | 0 | 0 | Aterro Caliça c/ Saibro |  | {goto}i27~{?}~ | {goto}i29~{?}~
[5 empty] | 113+10 - E | 22 | 0,60 à 1,50 | 65 | 36 | 29 | 0 | 0 | 0 | 97 | 97 | 94 | 90 | 87 | 84 | 81 | #N/A | 1.331 | 29.7 | 1.376 | 29.3 | 1 | 1.95 | Argila Siltosa | Argila Plástica Cinza |  | {goto}j27~{?}~ | {goto}j29~{?}~
[5 empty] | 118+10 - E | 23 | 0,00 à 0,50 | 0 | 0 | 0 | 0 | 0 | 0 | 0 | 0 | 0 | 0 | 0 | 0 | 0 | 0 | 0 | 0 | 0 | 0 | 0 | 0 | 0 | Aterro Caliça c/ Saibro |  | {goto}k27~{?}~ | {goto}k29~{?}~
[5 empty] | 118+10 - E | 23 | 0,50 à 1,20 | 27 | 17 | 10 | 0 | 0 | 0 | 94 | 89 | 80 | 66 | 50 | 38 | 26 | #N/A | 1.87 | 11.6 | 1.895 | 12 | 16 | 0.37 | Areia Siltosa | Argila Siltosa c/ Pedregulho Cinza |  | {goto}m27~{?}~ | {goto}m29~{?}~
[31 empty] | {goto}n27~{?}~ | {goto}n29~{?}~
` | [30 empty] | {goto}o27~{?}~ | {goto}o29~{?}~
[31 empty] | {goto}p27~{?}~ | {goto}p29~{?}~
[31 empty] | {goto}q27~{?}~ | {goto}q29~{?}~
[31 empty] | {goto}r27~{?}~ | {goto}r29~{?}~
[31 empty] | {goto}s27~{?}~ | {goto}s29~{?}~
[31 empty] | {goto}t27~{?}~ | {goto}t29~{?}~
[31 empty] | {goto}u27~{?}~ | {goto}u29~{?}~
[31 empty] | {goto}v27~{?}~ | {goto}v29~{?}~
[31 empty] | {goto}w27~{?}~ | {goto}w29~{?}~
[31 empty] | {goto}x27~{?}~ | {goto}x29~{?}~
[31 empty] | {goto}y27~{?}~ | {goto}y29~{?}~
[31 empty] | {branch aF7} | {branch aF7}
No.10 | 0 | LL | 0 |  | 0
No.40 | 0 | IP | 0 |  | A 1-b | 3
No.200 | 0 | IG | 0
0 | 0 | 1 | 0 | 1 | 1 | 1 | 1 | 1 | 1 | 1 | 1
A 1-a | A 1-b | A-3 | A 2-4 | A 2-5 | A 2-6 | A 2-7 | A-4 | A-5 | A-6 | A 7-5 | A 7-6
0 | 0 | 1 | 0 | 1 | 1 | 1 | 1 | 1 | 1 | 1 | 1
a | b | c | d | IG
0 | 0 | 0 | 0 | 0
No.10 | 0 | LL | 0 |  | 0
No.40 | 0 | IP | 0 |  | A 1-b | 3
No.200 | 0 | IG | 0
0 | 0 | 1 | 0 | 1 | 1 | 1 | 1 | 1 | 1 | 1 | 1
A 1-a | A 1-b | A-3 | A 2-4 | A 2-5 | A 2-6 | A 2-7 | A-4 | A-5 | A-6 | A 7-5 | A 7-6
0 | 0 | 1 | 0 | 1 | 1 | 1 | 1 | 1 | 1 | 1 | 1
a | b | c | d | IG
0 | 0 | 0 | 0 | 0
No.10 | 0 | LL | 0 |  | 0
No.40 | 0 | IP | 0 |  | A 1-b | 3
No.200 | 0 | IG | 0
0 | 0 | 1 | 0 | 1 | 1 | 1 | 1 | 1 | 1 | 1 | 1
A 1-a | A 1-b | A-3 | A 2-4 | A 2-5 | A 2-6 | A 2-7 | A-4 | A-5 | A-6 | A 7-5 | A 7-6
0 | 0 | 1 | 0 | 1 | 1 | 1 | 1 | 1 | 1 | 1 | 1
a | b | c | d | IG
0 | 0 | 0 | 0 | 0
No.10 | 0 | LL | 0 |  | 0
No.40 | 0 | IP | 0 |  | A 1-b | 3
No.200 | 0 | IG | 0
0 | 0 | 1 | 0 | 1 | 1 | 1 | 1 | 1 | 1 | 1 | 1
A 1-a | A 1-b | A-3 | A 2-4 | A 2-5 | A 2-6 | A 2-7 | A-4 | A-5 | A-6 | A 7-5 | A 7-6
0 | 0 | 1 | 0 | 1 | 1 | 1 | 1 | 1 | 1 | 1 | 1
a | b | c | d | IG
0 | 0 | 0 | 0 | 0
No.10 | 0 | LL | 0 |  | 0
No.40 | 0 | IP | 0 |  | A 1-b | 3
No.200 | 0 | IG | 0
0 | 0 | 1 | 0 | 1 | 1 | 1 | 1 | 1 | 1 | 1 | 1
A 1-a | A 1-b | A-3 | A 2-4 | A 2-5 | A 2-6 | A 2-7 | A-4 | A-5 | A-6 | A 7-5 | A 7-6
0 | 0 | 1 | 0 | 1 | 1 | 1 | 1 | 1 | 1 | 1 | 1
a | b | c | d | IG
0 | 0 | 0 | 0 | 0
No.10 | 0 | LL | 0 |  | 0
No.40 | 0 | IP | 0 |  | A 1-b | 3
No.200 | 0 | IG | 0
0 | 0 | 1 | 0 | 1 | 1 | 1 | 1 | 1 | 1 | 1 | 1
A 1-a | A 1-b | A-3 | A 2-4 | A 2-5 | A 2-6 | A 2-7 | A-4 | A-5 | A-6 | A 7-5 | A 7-6
0 | 0 | 1 | 0 | 1 | 1 | 1 | 1 | 1 | 1 | 1 | 1
a | b | c | d | IG
0 | 0 | 0 | 0 | 0
No.10 | 96 | LL | 63 |  | 0
No.40 | 88 | IP | 28 |  | #N/A | 1
No.200 | 81 | IG | 19
1 | 1 | 1 | 1 | 1 | 1 | 1 | 1 | 1 | 1 | 0 | 1
A 1-a | A 1-b | A-3 | A 2-4 | A 2-5 | A 2-6 | A 2-7 | A-4 | A-5 | A-6 | A 7-5 | A 7-6
1 | 1 | 1 | 1 | 1 | 1 | 1 | 1 | 1 | 1 | 0 | 1
a | b | c | d | IG
40 | 40 | 20 | 18 | 19.2
No.10 | 94 | LL | 65 |  | 0
No.40 | 87 | IP | 29 |  | #N/A | 1
No.200 | 81 | IG | 20
1 | 1 | 1 | 1 | 1 | 1 | 1 | 1 | 1 | 1 | 0 | 1
A 1-a | A 1-b | A-3 | A 2-4 | A 2-5 | A 2-6 | A 2-7 | A-4 | A-5 | A-6 | A 7-5 | A 7-6
1 | 1 | 1 | 1 | 1 | 1 | 1 | 1 | 1 | 1 | 0 | 1
a | b | c | d | IG
40 | 40 | 20 | 19 | 19.6
No.10 | 80 | LL | 27 |  | 0
No.40 | 50 | IP | 10 |  | #N/A | 1
No.200 | 26 | IG | 0
1 | 1 | 1 | 0 | 1 | 1 | 1 | 1 | 1 | 1 | 1 | 1
A 1-a | A 1-b | A-3 | A 2-4 | A 2-5 | A 2-6 | A 2-7 | A-4 | A-5 | A-6 | A 7-5 | A 7-6
1 | 1 | 1 | 0 | 1 | 1 | 1 | 1 | 1 | 1 | 1 | 1
a | b | c | d | IG
0 | 11 | 0 | 0 | 0
No.10 | 95 | LL | 66 |  | 0
No.40 | 87 | IP | 39 |  | #N/A | 1
No.200 | 80 | IG | 20
1 | 1 | 1 | 1 | 1 | 1 | 1 | 1 | 1 | 1 | 1 | 0
A 1-a | A 1-b | A-3 | A 2-4 | A 2-5 | A 2-6 | A 2-7 | A-4 | A-5 | A-6 | A 7-5 | A 7-6
1 | 1 | 1 | 1 | 1 | 1 | 1 | 1 | 1 | 1 | 1 | 0
a | b | c | d | IG
40 | 40 | 20 | 20 | 20
No.10 | 82 | LL | 96 |  | 0
No.40 | 69 | IP | 70 |  | #N/A | 1
No.200 | 57 | IG | 15
1 | 1 | 1 | 1 | 1 | 1 | 1 | 1 | 1 | 1 | 1 | 0
A 1-a | A 1-b | A-3 | A 2-4 | A 2-5 | A 2-6 | A 2-7 | A-4 | A-5 | A-6 | A 7-5 | A 7-6
1 | 1 | 1 | 1 | 1 | 1 | 1 | 1 | 1 | 1 | 1 | 0
a | b | c | d | IG
22 | 40 | 20 | 20 | 14.6
No.10 | 76 | LL | 33 |  | 0
No.40 | 57 | IP | 14 |  | #N/A | 1
No.200 | 37 | IG | 1
1 | 1 | 1 | 1 | 1 | 1 | 1 | 1 | 1 | 0 | 1 | 1
A 1-a | A 1-b | A-3 | A 2-4 | A 2-5 | A 2-6 | A 2-7 | A-4 | A-5 | A-6 | A 7-5 | A 7-6
1 | 1 | 1 | 1 | 1 | 1 | 1 | 1 | 1 | 0 | 1 | 1
a | b | c | d | IG
2 | 22 | 0 | 4 | 1.28
No.10 | 50 | LL | 0 |  | 0
No.40 | 26 | IP | 0 |  | A 1-b | 3
No.200 | 9 | IG | 0
0 | 0 | 1 | 0 | 1 | 1 | 1 | 1 | 1 | 1 | 1 | 1
A 1-a | A 1-b | A-3 | A 2-4 | A 2-5 | A 2-6 | A 2-7 | A-4 | A-5 | A-6 | A 7-5 | A 7-6
0 | 0 | 1 | 0 | 1 | 1 | 1 | 1 | 1 | 1 | 1 | 1
a | b | c | d | IG
0 | 0 | 0 | 0 | 0
No.10 | 75 | LL | 29 |  | 0
No.40 | 48 | IP | 12 |  | #N/A | 1
No.200 | 31 | IG | 0
1 | 1 | 1 | 1 | 1 | 0 | 1 | 1 | 1 | 1 | 1 | 1
A 1-a | A 1-b | A-3 | A 2-4 | A 2-5 | A 2-6 | A 2-7 | A-4 | A-5 | A-6 | A 7-5 | A 7-6
1 | 1 | 1 | 1 | 1 | 0 | 1 | 1 | 1 | 1 | 1 | 1
a | b | c | d | IG
0 | 16 | 0 | 2 | 0.32
No.10 | 73 | LL | 28 |  | 0
No.40 | 47 | IP | 10 |  | #N/A | 1
No.200 | 27 | IG | 0
1 | 1 | 1 | 0 | 1 | 1 | 1 | 1 | 1 | 1 | 1 | 1
A 1-a | A 1-b | A-3 | A 2-4 | A 2-5 | A 2-6 | A 2-7 | A-4 | A-5 | A-6 | A 7-5 | A 7-6
1 | 1 | 1 | 0 | 1 | 1 | 1 | 1 | 1 | 1 | 1 | 1
a | b | c | d | IG
0 | 12 | 0 | 0 | 0
No.10 | 0 | LL | 0 |  | 0
No.40 | 0 | IP | 0 |  | A 1-b | 3
No.200 | 0 | IG | 0
0 | 0 | 1 | 0 | 1 | 1 | 1 | 1 | 1 | 1 | 1 | 1
A 1-a | A 1-b | A-3 | A 2-4 | A 2-5 | A 2-6 | A 2-7 | A-4 | A-5 | A-6 | A 7-5 | A 7-6
0 | 0 | 1 | 0 | 1 | 1 | 1 | 1 | 1 | 1 | 1 | 1
a | b | c | d | IG
0 | 0 | 0 | 0 | 0
No.10 | 0 | LL | 0 |  | 0
No.40 | 0 | IP | 0 |  | A 1-b | 3
No.200 | 0 | IG | 0
0 | 0 | 1 | 0 | 1 | 1 | 1 | 1 | 1 | 1 | 1 | 1
A 1-a | A 1-b | A-3 | A 2-4 | A 2-5 | A 2-6 | A 2-7 | A-4 | A-5 | A-6 | A 7-5 | A 7-6
0 | 0 | 1 | 0 | 1 | 1 | 1 | 1 | 1 | 1 | 1 | 1
a | b | c | d | IG
0 | 0 | 0 | 0 | 0

## AV. SEVERO DÚLIOS - 4
EPT - Engenharia e Pesquisas Tecnol�gicas S.A.
ENSAIOS GEOTECNICOS DE LABORATORIO
INTERESSADO : | CCE - IND. E COM. DE PRODUTOS ELETRÔNICOS S. A. |  |  |  |  | INTERESSADO |  | DAER - DEPARTAMENTO AUTÔNOMO DE ESTRADAS DE RODAGEM
OBRA : | PAVIMENTO EXISTENTE EM PARALELEPÍPEDO - FÁBRICA EXISTENTE |  |  |  |  | TRECHO |  | MONTENEGRO | [22 empty] | Geotecnico | Entrada
LOCAL : | RODOVIA SP-79, Km 55 - ITU / SP |  |  |  |  | RODOVIA | [24 empty] | Entrada de dados - Ensaios Geotecnicos | Entrada de dados - Ensaios Geotecnicos
[6 empty] | DATA |  | AGO/98
REF. T: | T-122/97 | [29 empty] | {goto}a21~{menubranch aF21} | {home}
DATA : | FEV/97 |  |  |  |  | CARACTERIZA��O | [15 empty] | COMPACTAÇÃO |  | INDICE SUPORTE CALIFORNIA |  |  |  | TIPO DE SOLOS |  |  |  | {goto}b4~{?}~
VISTO : | [5 empty] | FURO | PROF | LIMITES DE ATTERBERG | [7 empty] | GRANULOMETRIA |  |  |  |  | CLASS. | AASHO |  | AMOSTRAS MOLDADAS | [7 empty] | {goto}b5~{?}~
[8 empty] | LL | LP | IP | [5 empty] | % ACUMULADA QUE PASSA |  |  |  |  | HRB | Den.Max. | h ot | Densidade | h | ISC | EXP | CLASSIFICAÇÃO | CLASSIFICAÇÃO |  |  | {goto}b6~{?}~
ARQUIVO : | CCE@ | [5 empty] | (m) | (%) | (%) | (%) | #2'' | #1" | #3/4" | #3/8" | #4 | #10 | #20 | #40 | #60 | #200 | IG | (g/cm3) | (%) | (g/cm3) | (%) | (%) | (%) | AASHO | VISUAL |  |  | {goto}b7~{?}~
| #REF! |  |  |  |  | 24 | 0,00 à 0,20 |  |  | 0 | [10 empty] | 0 | [7 empty] | Capa |  |  | {goto}b11~{?}~
[6 empty] | 24 | 0,20 à 1,30 | 67 | 37 | 30 | [5 empty] | 100 | 99 | 98 | 96 | 93 | #N/A | 1.3 | 28.2 | 1.315 | 27.7 | 1 | 4.19 | Argila | Argila Arenosa Cinza |  |  | {goto}b12~'{?}~
[6 empty] | 25 | 0,00 à 0,30 | 42 | 23 | 19 |  |  |  |  | 99 | 98 | 97 | 92 | 85 | 61 | #N/A | 1.71 | 17.8 | 1.755 | 17.3 | 6 | 0.27 | Argila Arenosa | Argila Arenosa Vermelha |  |  | {branch af1}
[6 empty] | 25 | 0,30 à 1,50 | 42 | 23 | 19 |  |  | 96 | 90 | 86 | 80 | 72 | 64 | 58 | 48 | #N/A | 1.667 | 16.8 | 1.696 | 16.6 | 7 | 1.68 | Argila Arenosa | Argila Arenosa Orgânica Cinza
[6 empty] | 26 | 0,00 à 0,80 | 41 | 23 | 18 |  |  |  |  | 98 | 98 | 96 | 86 | 82 | 54 | #N/A | 1.765 | 16.4 | 1.764 | 16.1 | 17 | 0.26 | Argila Arenosa | Argila Siltosa Variegada
[6 empty] | 26 | 0,80 à 1,50 | 58 | 33 | 25 | [5 empty] | 99 | 96 | 93 | 91 | 86 | #N/A | 1.36 | 27.6 | 1.403 | 27.1 | 6 | 1.57 | Argila Siltosa | Argila Siltosa Orgânica Cinza
[6 empty] | 27 | 0,00 à 0,80 | 44 | 25 | 19 |  |  |  |  | 99 | 98 | 97 | 92 | 85 | 66 | #N/A | 1.702 | 18.6 | 1.735 | 19.1 | 5 | 0.18 | Argila Arenosa | Argila Siltosa Variegada
[6 empty] | 27 | 0,80 à 1,40 | 57 | 31 | 26 | [5 empty] | 100 | 99 | 98 | 96 | 91 | #N/A | 1.39 | 26.4 | 1.388 | 26 | 3 | 2.77 | Argila Siltosa | Argila Arenosa Orgânica Cinza
EPT - Engenharia e Pesquisas Tecnol�gicas S.A. | [5 empty] | 28 | 0,00 à 0,20 |  |  | 0 | [10 empty] | 0 | [7 empty] | Capa Vegetal |  | A.Geotec | B.Geotec | C.Geotec | D.Geotec | E.Geotec | F.Geotec | G.Geotec | Mais
[6 empty] | 28 | 0,20 à 0,60 |  |  | 0 | [10 empty] | 0 | [7 empty] | Aterro Caliça |  | Entrada de dados - Ensaios Geotecnicos | Entrada de dados - Ensaios Geotecnicos | Entrada de dados - Ensaios Geotecnicos | Entrada de dados - Ensaios Geotecnicos | Entrada de dados - Ensaios Geotecnicos | Entrada de dados - Ensaios Geotecnicos | Entrada de dados - Ensaios Geotecnicos | Proximo menu
[6 empty] | 28 | 0,60 à 1,20 | 40 | 21 | 19 |  |  |  | 99 | 98 | 93 | 84 | 73 | 65 | 52 | #N/A | 1.79 | 16.1 | 1.79 | 16.1 | 8 | 0.27 | Argila Arenosa | Argila Siltosa c/ Pedregoso Marrom |  | {goto}f8~ | {goto}f8~ | {goto}f8~ | {goto}f8~ | {goto}f8~ | {goto}f8~ | {goto}f8~ | {menubranch af50}
[6 empty] | 29 | 0,00 à 0,20 |  |  | 0 | [10 empty] | 0 | [7 empty] | Capa Vegetal |  | {right 1}{down 4} | {right 1}{down 4} | {right 1}{down 4} | {right 1}{down 4} | {right 1}{down 4} | {right 1}{down 4} | {right 1}{down 4}
ENSAIOS GEOTECNICOS DE LABORATORIO | [5 empty] | 29 | 0,20 à 1,20 | 43 | 25 | 18 |  | 98 | 94 | 80 | 70 | 63 | 56 | 51 | 47 | 40 | #N/A | 1.725 | 16.8 | 1.69 | 16.4 | 6 | 0.42 | Argila Arenosa | Argila Siltosa c/ Pedregulho Vermelho | 0 | {goto}g13~^{?}~ | {goto}g15~^{?}~ | {goto}g17~^{?}~ | {goto}g19~^{?}~ | {goto}g21~^{?}~ | {goto}g23~^{?}~ | {goto}g25~^{?}~
[6 empty] | 30 | 0,00 à 0,20 |  |  | 0 | [10 empty] | 0 | [7 empty] | Capa vegetal |  | {goto}h13~'{?}~ | {goto}h15~'{?}~ | {goto}h17~'{?}~ | {goto}h19~'{?}~ | {goto}h21~'{?}~ | {goto}h23~'{?}~ | {goto}h25~'{?}~
[6 empty] | 30 | 0,20 à 1,30 | 38 | 21 | 17 |  |  | 99 | 97 | 93 | 86 | 75 | 65 | 59 | 50 | #N/A | 1.663 | 18.8 | 1.636 | 18.5 | 12 | 0.88 | Argila Arenosa | Argila Siltosa c/ Pedregulho Variegado |  | {goto}i13~{?}~ | {goto}i15~{?}~ | {goto}i17~{?}~ | {goto}i19~{?}~ | {goto}i21~{?}~ | {goto}i23~{?}~ | {goto}i25~{?}~
#REF! | [5 empty] | 31 | 0,00 à 0,20 |  |  | 0 | [10 empty] | 0 | [7 empty] | Capa Vegetal | 0 | {goto}j13~{?}~ | {goto}j15~{?}~ | {goto}j17~{?}~ | {goto}j19~{?}~ | {goto}j21~{?}~ | {goto}j23~{?}~ | {goto}j25~{?}~
[6 empty] | 31 | 0,20 à 1,20 | 37 | 21 | 16 |  | 97 | 96 | 94 | 93 | 91 | 79 | 66 | 56 | 42 | #N/A | 1.83 | 14 | 1.863 | 13.6 | 14 | 0.34 | Argila Arenosa | Argila Siltosa c/ Pedregulho Variegado |  | {goto}k13~{?}~ | {goto}k15~{?}~ | {goto}k17~{?}~ | {goto}k19~{?}~ | {goto}k21~{?}~ | {goto}k23~{?}~ | {goto}k25~{?}~
[31 empty] | {goto}m13~{?}~ | {goto}m15~{?}~ | {goto}m17~{?}~ | {goto}m19~{?}~ | {goto}m21~{?}~ | {goto}m23~{?}~ | {goto}m25~{?}~
| Versao 01.01 | [29 empty] | {goto}n13~{?}~ | {goto}n15~{?}~ | {goto}n17~{?}~ | {goto}n19~{?}~ | {goto}n21~{?}~ | {goto}n23~{?}~ | {goto}n25~{?}~
[6 empty] | ENSAIOS GEOT�CNICOS DE LABORAT�RIO | [24 empty] | {goto}o13~{?}~ | {goto}o15~{?}~ | {goto}o17~{?}~ | {goto}o19~{?}~ | {goto}o21~{?}~ | {goto}o23~{?}~ | {goto}o25~{?}~
| AGOSTO/94 | [29 empty] | {goto}p13~{?}~ | {goto}p15~{?}~ | {goto}p17~{?}~ | {goto}p19~{?}~ | {goto}p21~{?}~ | {goto}p23~{?}~ | {goto}p25~{?}~
[5 empty] | INTERESSADO |  | SMOV - SECRETARIA MUNICIPAL DE OBRAS E VIAÇÃO | [23 empty] | {goto}q13~{?}~ | {goto}q15~{?}~ | {goto}q17~{?}~ | {goto}q19~{?}~ | {goto}q21~{?}~ | {goto}q23~{?}~ | {goto}q25~{?}~
[5 empty] | TRECHO | [25 empty] | {goto}r13~{?}~ | {goto}r15~{?}~ | {goto}r17~{?}~ | {goto}r19~{?}~ | {goto}r21~{?}~ | {goto}r23~{?}~ | {goto}r25~{?}~
[5 empty] | RODOVIA |  | AVENIDA SEVERO DULLIUS | [23 empty] | {goto}s13~{?}~ | {goto}s15~{?}~ | {goto}s17~{?}~ | {goto}s19~{?}~ | {goto}s21~{?}~ | {goto}s23~{?}~ | {goto}s25~{?}~
[5 empty] | DATA |  | AGO/99
[31 empty] | {goto}t13~{?}~ | {goto}t15~{?}~ | {goto}t17~{?}~ | {goto}t19~{?}~ | {goto}t21~{?}~ | {goto}t23~{?}~ | {goto}t25~{?}~
[6 empty] | CARACTERIZA��O | [15 empty] | COMPACTAÇÃO |  | INDICE SUPORTE CALIFORNIA |  |  |  | TIPO DE SOLOS |  |  | {goto}u13~{?}~ | {goto}u15~{?}~ | {goto}u17~{?}~ | {goto}u19~{?}~ | {goto}u21~{?}~ | {goto}u23~{?}~ | {goto}u25~{?}~
[7 empty] | PROF | LIMITES DE ATTERBERG | [7 empty] | GRANULOMETRIA |  |  |  |  | CLASS. | AASHO |  | AMOSTRAS MOLDADAS | [6 empty] | {goto}v13~{?}~ | {goto}v15~{?}~ | {goto}v17~{?}~ | {goto}v19~{?}~ | {goto}v21~{?}~ | {goto}v23~{?}~ | {goto}v25~{?}~
[5 empty] | Estaca | FURO |  | LL | LP | IP | [5 empty] | % ACUMULADA QUE PASSA |  |  |  |  | HRB | Den.Max. | h ot | Densidade | h | CBR | EXP | CLASSIFICAÇÃO | CLASSIFICAÇÃO |  | {goto}w13~{?}~ | {goto}w15~{?}~ | {goto}w17~{?}~ | {goto}w19~{?}~ | {goto}w21~{?}~ | {goto}w23~{?}~ | {goto}w25~{?}~
[7 empty] | (m) | (%) | (%) | (%) | #2'' | #1" | #3/4" | #3/8" | #4 | #10 | #20 | #40 | #60 | #200 | IG | (g/cm3) | (%) | (g/cm3) | (%) | (%) | (%) | AASHO | VISUAL |  | {goto}x13~{?}~ | {goto}x15~{?}~ | {goto}x17~{?}~ | {goto}x19~{?}~ | {goto}x21~{?}~ | {goto}x23~{?}~ | {goto}x25~{?}~
[5 empty] | 5+00 - LD | 24 | 0,00 à 0,20 | 0 | 0 | 0 | 0 | 0 | 0 | 0 | 0 | 0 | 0 | 0 | 0 | 0 | 0 | 0 | 0 | 0 | 0 | 0 | 0 | 0 | Capa |  | {branch aF7} | {branch aF7} | {branch aF7} | {branch aF7} | {branch aF7} | {branch aF7} | {branch aF7}
[5 empty] | 5+00 - LD | 24 | 0,20 à 1,30 | 67 | 37 | 30 | 0 | 0 | 0 | 0 | 0 | 100 | 99 | 98 | 96 | 93 | #N/A | 1.3 | 28.2 | 1.315 | 27.7 | 1 | 4.19 | Argila | Argila Arenosa Cinza
[5 empty] | 10+00 - LD | 25 | 0,00 à 0,30 | 42 | 23 | 19 | 0 | 0 | 0 | 0 | 99 | 98 | 97 | 92 | 85 | 61 | #N/A | 1.71 | 17.8 | 1.755 | 17.3 | 6 | 0.27 | Argila Arenosa | Argila Arenosa Vermelha
[5 empty] | 10+00 - LD | 25 | 0,30 à 1,50 | 42 | 23 | 19 | 0 | 0 | 96 | 90 | 86 | 80 | 72 | 64 | 58 | 48 | #N/A | 1.667 | 16.8 | 1.696 | 16.6 | 7 | 1.68 | Argila Arenosa | Argila Arenosa Orgânica Cinza
[5 empty] | 15+00 - LD | 26 | 0,00 à 0,80 | 41 | 23 | 18 | 0 | 0 | 0 | 0 | 98 | 98 | 96 | 86 | 82 | 54 | #N/A | 1.765 | 16.4 | 1.764 | 16.1 | 17 | 0.26 | Argila Arenosa | Argila Siltosa Variegada
[5 empty] | 15+00 - LD | 26 | 0,80 à 1,50 | 58 | 33 | 25 | 0 | 0 | 0 | 0 | 0 | 99 | 96 | 93 | 91 | 86 | #N/A | 1.36 | 27.6 | 1.403 | 27.1 | 6 | 1.57 | Argila Siltosa | Argila Siltosa Orgânica Cinza
[5 empty] | 20+00 - LD | 27 | 0,00 à 0,80 | 44 | 25 | 19 | 0 | 0 | 0 | 0 | 99 | 98 | 97 | 92 | 85 | 66 | #N/A | 1.702 | 18.6 | 1.735 | 19.1 | 5 | 0.18 | Argila Arenosa | Argila Siltosa Variegada
[5 empty] | 20+00 - LD | 27 | 0,80 à 1,40 | 57 | 31 | 26 | 0 | 0 | 0 | 0 | 0 | 100 | 99 | 98 | 96 | 91 | #N/A | 1.39 | 26.4 | 1.388 | 26 | 3 | 2.77 | Argila Siltosa | Argila Arenosa Orgânica Cinza |  | H.Geotec | I.Geotec | Voltar
[5 empty] | 25+00 - LD | 28 | 0,00 à 0,20 | 0 | 0 | 0 | 0 | 0 | 0 | 0 | 0 | 0 | 0 | 0 | 0 | 0 | 0 | 0 | 0 | 0 | 0 | 0 | 0 | 0 | Capa Vegetal |  | Entrada de dados - Ensaios Geotecnicos | Entrada de dados - Ensaios Geotecnicos | Voltar ao Menu Principal
[5 empty] | 25+00 - LD | 28 | 0,20 à 0,60 | 0 | 0 | 0 | 0 | 0 | 0 | 0 | 0 | 0 | 0 | 0 | 0 | 0 | 0 | 0 | 0 | 0 | 0 | 0 | 0 | 0 | Aterro Caliça |  | {goto}f8~ | {goto}f8~ | {branch af1}
[5 empty] | 25+00 - LD | 28 | 0,60 à 1,20 | 40 | 21 | 19 | 0 | 0 | 0 | 99 | 98 | 93 | 84 | 73 | 65 | 52 | #N/A | 1.79 | 16.1 | 1.79 | 16.1 | 8 | 0.27 | Argila Arenosa | Argila Siltosa c/ Pedregoso Marrom |  | {right 1}{down 4} | {right 1}{down 4}
[5 empty] | 30+00 - LD | 29 | 0,00 à 0,20 | 0 | 0 | 0 | 0 | 0 | 0 | 0 | 0 | 0 | 0 | 0 | 0 | 0 | 0 | 0 | 0 | 0 | 0 | 0 | 0 | 0 | Capa Vegetal |  | {goto}g27~^{?}~ | {goto}g29~^{?}~
[5 empty] | 30+00 - LD | 29 | 0,20 à 1,20 | 43 | 25 | 18 | 0 | 98 | 94 | 80 | 70 | 63 | 56 | 51 | 47 | 40 | #N/A | 1.725 | 16.8 | 1.69 | 16.4 | 6 | 0.42 | Argila Arenosa | Argila Siltosa c/ Pedregulho Vermelho |  | {goto}h27~'{?}~ | {goto}h29~'{?}~
[5 empty] | 36+00 - E | 30 | 0,00 à 0,20 | 0 | 0 | 0 | 0 | 0 | 0 | 0 | 0 | 0 | 0 | 0 | 0 | 0 | 0 | 0 | 0 | 0 | 0 | 0 | 0 | 0 | Capa vegetal |  | {goto}i27~{?}~ | {goto}i29~{?}~
[5 empty] | 36+00 - E | 30 | 0,20 à 1,30 | 38 | 21 | 17 | 0 | 0 | 99 | 97 | 93 | 86 | 75 | 65 | 59 | 50 | #N/A | 1.663 | 18.8 | 1.636 | 18.5 | 12 | 0.88 | Argila Arenosa | Argila Siltosa c/ Pedregulho Variegado |  | {goto}j27~{?}~ | {goto}j29~{?}~
[5 empty] | 41+00 - E | 31 | 0,00 à 0,20 | 0 | 0 | 0 | 0 | 0 | 0 | 0 | 0 | 0 | 0 | 0 | 0 | 0 | 0 | 0 | 0 | 0 | 0 | 0 | 0 | 0 | Capa Vegetal |  | {goto}k27~{?}~ | {goto}k29~{?}~
[5 empty] | 41+00 - E | 31 | 0,20 à 1,20 | 37 | 21 | 16 | 0 | 97 | 96 | 94 | 93 | 91 | 79 | 66 | 56 | 42 | #N/A | 1.83 | 14 | 1.863 | 13.6 | 14 | 0.34 | Argila Arenosa | Argila Siltosa c/ Pedregulho Variegado |  | {goto}m27~{?}~ | {goto}m29~{?}~
[31 empty] | {goto}n27~{?}~ | {goto}n29~{?}~
` | [30 empty] | {goto}o27~{?}~ | {goto}o29~{?}~
[31 empty] | {goto}p27~{?}~ | {goto}p29~{?}~
[31 empty] | {goto}q27~{?}~ | {goto}q29~{?}~
[31 empty] | {goto}r27~{?}~ | {goto}r29~{?}~
[31 empty] | {goto}s27~{?}~ | {goto}s29~{?}~
[31 empty] | {goto}t27~{?}~ | {goto}t29~{?}~
[31 empty] | {goto}u27~{?}~ | {goto}u29~{?}~
[31 empty] | {goto}v27~{?}~ | {goto}v29~{?}~
[31 empty] | {goto}w27~{?}~ | {goto}w29~{?}~
[31 empty] | {goto}x27~{?}~ | {goto}x29~{?}~
[31 empty] | {goto}y27~{?}~ | {goto}y29~{?}~
[31 empty] | {branch aF7} | {branch aF7}
No.10 | 0 | LL | 0 |  | 0
No.40 | 0 | IP | 0 |  | A 1-b | 3
No.200 | 0 | IG | 0
0 | 0 | 1 | 0 | 1 | 1 | 1 | 1 | 1 | 1 | 1 | 1
A 1-a | A 1-b | A-3 | A 2-4 | A 2-5 | A 2-6 | A 2-7 | A-4 | A-5 | A-6 | A 7-5 | A 7-6
0 | 0 | 1 | 0 | 1 | 1 | 1 | 1 | 1 | 1 | 1 | 1
a | b | c | d | IG
0 | 0 | 0 | 0 | 0
No.10 | 98 | LL | 42 |  | 0
No.40 | 92 | IP | 19 |  | #N/A | 1
No.200 | 61 | IG | 9
1 | 1 | 1 | 1 | 1 | 1 | 1 | 1 | 1 | 1 | 1 | 0
A 1-a | A 1-b | A-3 | A 2-4 | A 2-5 | A 2-6 | A 2-7 | A-4 | A-5 | A-6 | A 7-5 | A 7-6
1 | 1 | 1 | 1 | 1 | 1 | 1 | 1 | 1 | 1 | 1 | 0
a | b | c | d | IG
26 | 40 | 2 | 9 | 9.06
No.10 | 98 | LL | 41 |  | 0
No.40 | 86 | IP | 18 |  | #N/A | 1
No.200 | 54 | IG | 7
1 | 1 | 1 | 1 | 1 | 1 | 1 | 1 | 1 | 1 | 1 | 0
A 1-a | A 1-b | A-3 | A 2-4 | A 2-5 | A 2-6 | A 2-7 | A-4 | A-5 | A-6 | A 7-5 | A 7-6
1 | 1 | 1 | 1 | 1 | 1 | 1 | 1 | 1 | 1 | 1 | 0
a | b | c | d | IG
19 | 39 | 1 | 8 | 7.015
No.10 | 98 | LL | 44 |  | 0
No.40 | 92 | IP | 19 |  | #N/A | 1
No.200 | 66 | IG | 10
1 | 1 | 1 | 1 | 1 | 1 | 1 | 1 | 1 | 1 | 1 | 0
A 1-a | A 1-b | A-3 | A 2-4 | A 2-5 | A 2-6 | A 2-7 | A-4 | A-5 | A-6 | A 7-5 | A 7-6
1 | 1 | 1 | 1 | 1 | 1 | 1 | 1 | 1 | 1 | 1 | 0
a | b | c | d | IG
31 | 40 | 4 | 9 | 10.42
No.10 | 0 | LL | 0 |  | 0
No.40 | 0 | IP | 0 |  | A 1-b | 3
No.200 | 0 | IG | 0
0 | 0 | 1 | 0 | 1 | 1 | 1 | 1 | 1 | 1 | 1 | 1
A 1-a | A 1-b | A-3 | A 2-4 | A 2-5 | A 2-6 | A 2-7 | A-4 | A-5 | A-6 | A 7-5 | A 7-6
0 | 0 | 1 | 0 | 1 | 1 | 1 | 1 | 1 | 1 | 1 | 1
a | b | c | d | IG
0 | 0 | 0 | 0 | 0
No.10 | 93 | LL | 40 |  | 0
No.40 | 73 | IP | 19 |  | #N/A | 1
No.200 | 52 | IG | 7
1 | 1 | 1 | 1 | 1 | 1 | 1 | 1 | 1 | 0 | 1 | 1
A 1-a | A 1-b | A-3 | A 2-4 | A 2-5 | A 2-6 | A 2-7 | A-4 | A-5 | A-6 | A 7-5 | A 7-6
1 | 1 | 1 | 1 | 1 | 1 | 1 | 1 | 1 | 0 | 1 | 1
a | b | c | d | IG
17 | 37 | 0 | 9 | 6.73
No.10 | 63 | LL | 43 |  | 0
No.40 | 51 | IP | 18 |  | #N/A | 1
No.200 | 40 | IG | 3
1 | 1 | 1 | 1 | 1 | 1 | 1 | 1 | 1 | 1 | 1 | 0
A 1-a | A 1-b | A-3 | A 2-4 | A 2-5 | A 2-6 | A 2-7 | A-4 | A-5 | A-6 | A 7-5 | A 7-6
1 | 1 | 1 | 1 | 1 | 1 | 1 | 1 | 1 | 1 | 1 | 0
a | b | c | d | IG
5 | 25 | 3 | 8 | 3.075
No.10 | 86 | LL | 38 |  | 0
No.40 | 65 | IP | 17 |  | #N/A | 1
No.200 | 50 | IG | 5
1 | 1 | 1 | 1 | 1 | 1 | 1 | 1 | 1 | 0 | 1 | 1
A 1-a | A 1-b | A-3 | A 2-4 | A 2-5 | A 2-6 | A 2-7 | A-4 | A-5 | A-6 | A 7-5 | A 7-6
1 | 1 | 1 | 1 | 1 | 1 | 1 | 1 | 1 | 0 | 1 | 1
a | b | c | d | IG
15 | 35 | 0 | 7 | 5.45
No.10 | 91 | LL | 37 |  | 0
No.40 | 66 | IP | 16 |  | #N/A | 1
No.200 | 42 | IG | 3
1 | 1 | 1 | 1 | 1 | 1 | 1 | 1 | 1 | 0 | 1 | 1
A 1-a | A 1-b | A-3 | A 2-4 | A 2-5 | A 2-6 | A 2-7 | A-4 | A-5 | A-6 | A 7-5 | A 7-6
1 | 1 | 1 | 1 | 1 | 1 | 1 | 1 | 1 | 0 | 1 | 1
a | b | c | d | IG
7 | 27 | 0 | 6 | 3.02
No.10 | 100 | LL | 67 |  | 0
No.40 | 98 | IP | 30 |  | #N/A | 1
No.200 | 93 | IG | 20
1 | 1 | 1 | 1 | 1 | 1 | 1 | 1 | 1 | 1 | 0 | 1
A 1-a | A 1-b | A-3 | A 2-4 | A 2-5 | A 2-6 | A 2-7 | A-4 | A-5 | A-6 | A 7-5 | A 7-6
1 | 1 | 1 | 1 | 1 | 1 | 1 | 1 | 1 | 1 | 0 | 1
a | b | c | d | IG
40 | 40 | 20 | 20 | 20
No.10 | 80 | LL | 42 |  | 0
No.40 | 64 | IP | 19 |  | #N/A | 1
No.200 | 48 | IG | 6
1 | 1 | 1 | 1 | 1 | 1 | 1 | 1 | 1 | 1 | 1 | 0
A 1-a | A 1-b | A-3 | A 2-4 | A 2-5 | A 2-6 | A 2-7 | A-4 | A-5 | A-6 | A 7-5 | A 7-6
1 | 1 | 1 | 1 | 1 | 1 | 1 | 1 | 1 | 1 | 1 | 0
a | b | c | d | IG
13 | 33 | 2 | 9 | 5.7
No.10 | 99 | LL | 58 |  | 0
No.40 | 93 | IP | 25 |  | #N/A | 1
No.200 | 86 | IG | 18
1 | 1 | 1 | 1 | 1 | 1 | 1 | 1 | 1 | 1 | 0 | 1
A 1-a | A 1-b | A-3 | A 2-4 | A 2-5 | A 2-6 | A 2-7 | A-4 | A-5 | A-6 | A 7-5 | A 7-6
1 | 1 | 1 | 1 | 1 | 1 | 1 | 1 | 1 | 1 | 0 | 1
a | b | c | d | IG
40 | 40 | 18 | 15 | 17.6
No.10 | 100 | LL | 57 |  | 0
No.40 | 98 | IP | 26 |  | #N/A | 1
No.200 | 91 | IG | 18
1 | 1 | 1 | 1 | 1 | 1 | 1 | 1 | 1 | 1 | 0 | 1
A 1-a | A 1-b | A-3 | A 2-4 | A 2-5 | A 2-6 | A 2-7 | A-4 | A-5 | A-6 | A 7-5 | A 7-6
1 | 1 | 1 | 1 | 1 | 1 | 1 | 1 | 1 | 1 | 0 | 1
a | b | c | d | IG
40 | 40 | 17 | 16 | 17.8
No.10 | 0 | LL | 0 |  | 0
No.40 | 0 | IP | 0 |  | A 1-b | 3
No.200 | 0 | IG | 0
0 | 0 | 1 | 0 | 1 | 1 | 1 | 1 | 1 | 1 | 1 | 1
A 1-a | A 1-b | A-3 | A 2-4 | A 2-5 | A 2-6 | A 2-7 | A-4 | A-5 | A-6 | A 7-5 | A 7-6
0 | 0 | 1 | 0 | 1 | 1 | 1 | 1 | 1 | 1 | 1 | 1
a | b | c | d | IG
0 | 0 | 0 | 0 | 0
No.10 | 0 | LL | 0 |  | 0
No.40 | 0 | IP | 0 |  | A 1-b | 3
No.200 | 0 | IG | 0
0 | 0 | 1 | 0 | 1 | 1 | 1 | 1 | 1 | 1 | 1 | 1
A 1-a | A 1-b | A-3 | A 2-4 | A 2-5 | A 2-6 | A 2-7 | A-4 | A-5 | A-6 | A 7-5 | A 7-6
0 | 0 | 1 | 0 | 1 | 1 | 1 | 1 | 1 | 1 | 1 | 1
a | b | c | d | IG
0 | 0 | 0 | 0 | 0
No.10 | 0 | LL | 0 |  | 0
No.40 | 0 | IP | 0 |  | A 1-b | 3
No.200 | 0 | IG | 0
0 | 0 | 1 | 0 | 1 | 1 | 1 | 1 | 1 | 1 | 1 | 1
A 1-a | A 1-b | A-3 | A 2-4 | A 2-5 | A 2-6 | A 2-7 | A-4 | A-5 | A-6 | A 7-5 | A 7-6
0 | 0 | 1 | 0 | 1 | 1 | 1 | 1 | 1 | 1 | 1 | 1
a | b | c | d | IG
0 | 0 | 0 | 0 | 0
No.10 | 0 | LL | 0 |  | 0
No.40 | 0 | IP | 0 |  | A 1-b | 3
No.200 | 0 | IG | 0
0 | 0 | 1 | 0 | 1 | 1 | 1 | 1 | 1 | 1 | 1 | 1
A 1-a | A 1-b | A-3 | A 2-4 | A 2-5 | A 2-6 | A 2-7 | A-4 | A-5 | A-6 | A 7-5 | A 7-6
0 | 0 | 1 | 0 | 1 | 1 | 1 | 1 | 1 | 1 | 1 | 1
a | b | c | d | IG
0 | 0 | 0 | 0 | 0

## AV. SEVERO DÚLIOS - 5
EPT - Engenharia e Pesquisas Tecnol�gicas S.A.
ENSAIOS GEOTECNICOS DE LABORATORIO
INTERESSADO : | CCE - IND. E COM. DE PRODUTOS ELETRÔNICOS S. A. |  |  |  |  | INTERESSADO |  | DAER - DEPARTAMENTO AUTÔNOMO DE ESTRADAS DE RODAGEM
OBRA : | PAVIMENTO EXISTENTE EM PARALELEPÍPEDO - FÁBRICA EXISTENTE |  |  |  |  | TRECHO |  | MONTENEGRO | [22 empty] | Geotecnico | Entrada
LOCAL : | RODOVIA SP-79, Km 55 - ITU / SP |  |  |  |  | RODOVIA | [24 empty] | Entrada de dados - Ensaios Geotecnicos | Entrada de dados - Ensaios Geotecnicos
[6 empty] | DATA |  | AGO/98
REF. T: | T-122/97 | [29 empty] | {goto}a21~{menubranch aF21} | {home}
DATA : | FEV/97 |  |  |  |  | CARACTERIZA��O | [15 empty] | COMPACTAÇÃO |  | INDICE SUPORTE CALIFORNIA |  |  |  | TIPO DE SOLOS |  |  |  | {goto}b4~{?}~
VISTO : | [5 empty] | FURO | PROF | LIMITES DE ATTERBERG | [7 empty] | GRANULOMETRIA |  |  |  |  | CLASS. | AASHO |  | AMOSTRAS MOLDADAS | [7 empty] | {goto}b5~{?}~
[8 empty] | LL | LP | IP | [5 empty] | % ACUMULADA QUE PASSA |  |  |  |  | HRB | Den.Max. | h ot | Densidade | h | ISC | EXP | CLASSIFICAÇÃO | CLASSIFICAÇÃO |  |  | {goto}b6~{?}~
ARQUIVO : | CCE@ | [5 empty] | (m) | (%) | (%) | (%) | #2'' | #1" | #3/4" | #3/8" | #4 | #10 | #20 | #40 | #60 | #200 | IG | (g/cm3) | (%) | (g/cm3) | (%) | (%) | (%) | AASHO | VISUAL |  |  | {goto}b7~{?}~
| #REF! |  |  |  |  | 32 | 0,00 à 0,30 |  |  | 0 | [10 empty] | 0 | [7 empty] | Aterro Caliça |  |  | {goto}b11~{?}~
[6 empty] | 32 | 0,30 à 1,00 | 36 | 20 | 16 |  |  |  | 97 | 97 | 93 | 86 | 79 | 72 | 60 | #N/A | 1.762 | 15.2 | 1.785 | 15 | 9 | 0.75 | Argila Arenosa | Argila Siltosa Variegada |  |  | {goto}b12~'{?}~
[6 empty] | 32 | 1,00 à 1,50 | 31 | 17 | 14 |  |  |  | 98 | 96 | 86 | 68 | 54 | 45 | 31 | #N/A | 1.962 | 11 | 2 | 10.7 | 18 | 0.2 | Areia Argilosa | Argila Siltosa c/ Pedregulho Amarelo |  |  | {branch af1}
[6 empty] | 33 | 0,00 à 0,30 |  |  | 0 | [10 empty] | 0 | [7 empty] | Capa Vegetal c/ Aterro
[6 empty] | 33 | 0,30 à 0,70 | 54 | 29 | 25 |  |  |  | 99 | 98 | 95 | 88 | 80 | 73 | 63 | #N/A | 1.438 | 29 | 1.416 | 28.5 | 1 | 3.49 | Argila Arenosa | Argila Siltosa Cinza
[6 empty] | 34 | 0,00 à 0,70 | 0 | 0 | 0 |  |  |  | 99 | 98 | 83 | 64 | 44 | 29 | 16 | A 1-b (0) | 1.883 | 13.5 | 1.856 | 13.1 | 52 | 0.09 | Areia Siltosa | Argila Siltosa c/ Pedregulho Amarelo
[6 empty] | 35 | 0,00 à 1,20 | 31 | 19 | 12 |  |  | 98 | 95 | 79 | 53 | 39 | 27 | 80 | 12 | #N/A | 1.985 | 9.6 | 1.958 | 9.6 | 23 | 0 | Silte Arenoso | Saibro Amarelo
[6 empty] | 36 | 0,00 à 1,00 |  |  | 0 | [10 empty] | 0 | [7 empty] | Aterro restos de Concreto Pré-Moldados
EPT - Engenharia e Pesquisas Tecnol�gicas S.A. | [5 empty] | 37 | 0,00 à 1,20 | 26 | 19 | 7 |  | 93 | 91 | 82 | 71 | 58 | 45 | 31 | 22 | 13 | #N/A | 1.902 | 10.8 | 1.892 | 10.4 | 24 | 0.05 | Areia Siltosa | Aterro Caliça c/ Saibro |  | A.Geotec | B.Geotec | C.Geotec | D.Geotec | E.Geotec | F.Geotec | G.Geotec | Mais
[6 empty] | 38 | 0,00 à 1,20 | 30 | 19 | 11 |  |  |  | 99 | 97 | 91 | 72 | 56 | 45 | 27 | #N/A | 2.035 | 9.3 | 2.049 | 9.3 | 22 | 0.32 | Areia Argilosa | Saibro Amarelo |  | Entrada de dados - Ensaios Geotecnicos | Entrada de dados - Ensaios Geotecnicos | Entrada de dados - Ensaios Geotecnicos | Entrada de dados - Ensaios Geotecnicos | Entrada de dados - Ensaios Geotecnicos | Entrada de dados - Ensaios Geotecnicos | Entrada de dados - Ensaios Geotecnicos | Proximo menu
[6 empty] | 39 | 0,00 à 0,20 |  |  | 0 | [10 empty] | 0 | [7 empty] | Capa Vegetal |  | {goto}f8~ | {goto}f8~ | {goto}f8~ | {goto}f8~ | {goto}f8~ | {goto}f8~ | {goto}f8~ | {menubranch af50}
[6 empty] | 39 | 0,20 à 1,20 | 30 | 16 | 14 |  |  |  | 98 | 94 | 83 | 64 | 53 | 47 | 38 | #N/A | 1.907 | 11.4 | 1.94 | 11.1 | 7 | 0.27 | Argila Arenosa | Argila Arenosa c/ Pedregulho Amarelo |  | {right 1}{down 4} | {right 1}{down 4} | {right 1}{down 4} | {right 1}{down 4} | {right 1}{down 4} | {right 1}{down 4} | {right 1}{down 4}
ENSAIOS GEOTECNICOS DE LABORATORIO | [5 empty] | 40 | 0,00 à 0,20 |  |  | 0 | [10 empty] | 0 | [7 empty] | Capa Vegetal | 0 | {goto}g13~^{?}~ | {goto}g15~^{?}~ | {goto}g17~^{?}~ | {goto}g19~^{?}~ | {goto}g21~^{?}~ | {goto}g23~^{?}~ | {goto}g25~^{?}~
[6 empty] | 40 | 0,20 à 0,70 | 38 | 21 | 17 |  |  |  | 98 | 96 | 91 | 82 | 72 | 65 | 49 | #N/A | 1.766 | 14.2 | 1.799 | 14 | 5 | 1 | Argila Arenosa | Argila Siltosa c/ Pedregulho Variegado |  | {goto}h13~'{?}~ | {goto}h15~'{?}~ | {goto}h17~'{?}~ | {goto}h19~'{?}~ | {goto}h21~'{?}~ | {goto}h23~'{?}~ | {goto}h25~'{?}~
[6 empty] | 41 | 0,00 à 0,20 |  |  | 0 | [10 empty] | 0 | [7 empty] | Capa Vegetal |  | {goto}i13~{?}~ | {goto}i15~{?}~ | {goto}i17~{?}~ | {goto}i19~{?}~ | {goto}i21~{?}~ | {goto}i23~{?}~ | {goto}i25~{?}~
#REF! | [5 empty] | 41 | 0,20 à 0,60 | 36 | 22 | 14 |  |  |  | 99 | 97 | 91 | 83 | 75 | 69 | 64 | #N/A | 1.705 | 18.2 | 1.72 | 18 | 8 | 1 | Argila Arenosa | Argila Arenosa Amarela | 0 | {goto}j13~{?}~ | {goto}j15~{?}~ | {goto}j17~{?}~ | {goto}j19~{?}~ | {goto}j21~{?}~ | {goto}j23~{?}~ | {goto}j25~{?}~
[6 empty] | 41 | 0,60 à 1,50 | 64 | 30 | 34 | [5 empty] | 98 | 94 | 91 | 89 | 86 | #N/A | 1.385 | 27.9 | 1.389 | 27.7 | 1 | 4.46 | Argila Siltosa | Argila Plástica Cinza |  | {goto}k13~{?}~ | {goto}k15~{?}~ | {goto}k17~{?}~ | {goto}k19~{?}~ | {goto}k21~{?}~ | {goto}k23~{?}~ | {goto}k25~{?}~
[31 empty] | {goto}m13~{?}~ | {goto}m15~{?}~ | {goto}m17~{?}~ | {goto}m19~{?}~ | {goto}m21~{?}~ | {goto}m23~{?}~ | {goto}m25~{?}~
| Versao 01.01 | [29 empty] | {goto}n13~{?}~ | {goto}n15~{?}~ | {goto}n17~{?}~ | {goto}n19~{?}~ | {goto}n21~{?}~ | {goto}n23~{?}~ | {goto}n25~{?}~
[6 empty] | ENSAIOS GEOT�CNICOS DE LABORAT�RIO | [24 empty] | {goto}o13~{?}~ | {goto}o15~{?}~ | {goto}o17~{?}~ | {goto}o19~{?}~ | {goto}o21~{?}~ | {goto}o23~{?}~ | {goto}o25~{?}~
| AGOSTO/94 | [29 empty] | {goto}p13~{?}~ | {goto}p15~{?}~ | {goto}p17~{?}~ | {goto}p19~{?}~ | {goto}p21~{?}~ | {goto}p23~{?}~ | {goto}p25~{?}~
[5 empty] | INTERESSADO |  | SMOV - SECRETARIA MUNICIPAL DE OBRAS E VIAÇÃO | [23 empty] | {goto}q13~{?}~ | {goto}q15~{?}~ | {goto}q17~{?}~ | {goto}q19~{?}~ | {goto}q21~{?}~ | {goto}q23~{?}~ | {goto}q25~{?}~
[5 empty] | TRECHO | [25 empty] | {goto}r13~{?}~ | {goto}r15~{?}~ | {goto}r17~{?}~ | {goto}r19~{?}~ | {goto}r21~{?}~ | {goto}r23~{?}~ | {goto}r25~{?}~
[5 empty] | RODOVIA |  | AVENIDA SEVERO DULLIUS | [23 empty] | {goto}s13~{?}~ | {goto}s15~{?}~ | {goto}s17~{?}~ | {goto}s19~{?}~ | {goto}s21~{?}~ | {goto}s23~{?}~ | {goto}s25~{?}~
[5 empty] | DATA |  | AGO/99
[31 empty] | {goto}t13~{?}~ | {goto}t15~{?}~ | {goto}t17~{?}~ | {goto}t19~{?}~ | {goto}t21~{?}~ | {goto}t23~{?}~ | {goto}t25~{?}~
[6 empty] | CARACTERIZA��O | [15 empty] | COMPACTAÇÃO |  | INDICE SUPORTE CALIFORNIA |  |  |  | TIPO DE SOLOS |  |  | {goto}u13~{?}~ | {goto}u15~{?}~ | {goto}u17~{?}~ | {goto}u19~{?}~ | {goto}u21~{?}~ | {goto}u23~{?}~ | {goto}u25~{?}~
[7 empty] | PROF | LIMITES DE ATTERBERG | [7 empty] | GRANULOMETRIA |  |  |  |  | CLASS. | AASHO |  | AMOSTRAS MOLDADAS | [6 empty] | {goto}v13~{?}~ | {goto}v15~{?}~ | {goto}v17~{?}~ | {goto}v19~{?}~ | {goto}v21~{?}~ | {goto}v23~{?}~ | {goto}v25~{?}~
[5 empty] | Estaca | FURO |  | LL | LP | IP | [5 empty] | % ACUMULADA QUE PASSA |  |  |  |  | HRB | Den.Max. | h ot | Densidade | h | CBR | EXP | CLASSIFICAÇÃO | CLASSIFICAÇÃO |  | {goto}w13~{?}~ | {goto}w15~{?}~ | {goto}w17~{?}~ | {goto}w19~{?}~ | {goto}w21~{?}~ | {goto}w23~{?}~ | {goto}w25~{?}~
[7 empty] | (m) | (%) | (%) | (%) | #2'' | #1" | #3/4" | #3/8" | #4 | #10 | #20 | #40 | #60 | #200 | IG | (g/cm3) | (%) | (g/cm3) | (%) | (%) | (%) | AASHO | VISUAL |  | {goto}x13~{?}~ | {goto}x15~{?}~ | {goto}x17~{?}~ | {goto}x19~{?}~ | {goto}x21~{?}~ | {goto}x23~{?}~ | {goto}x25~{?}~
[5 empty] | 46+00 - E | 32 | 0,00 à 0,30 | 0 | 0 | 0 | 0 | 0 | 0 | 0 | 0 | 0 | 0 | 0 | 0 | 0 | 0 | 0 | 0 | 0 | 0 | 0 | 0 | 0 | Aterro Caliça |  | {branch aF7} | {branch aF7} | {branch aF7} | {branch aF7} | {branch aF7} | {branch aF7} | {branch aF7}
[5 empty] | 46+00 - E | 32 | 0,30 à 1,00 | 36 | 20 | 16 | 0 | 0 | 0 | 97 | 97 | 93 | 86 | 79 | 72 | 60 | #N/A | 1.762 | 15.2 | 1.785 | 15 | 9 | 0.75 | Argila Arenosa | Argila Siltosa Variegada
[5 empty] | 46+00 - E | 32 | 1,00 à 1,50 | 31 | 17 | 14 | 0 | 0 | 0 | 98 | 96 | 86 | 68 | 54 | 45 | 31 | #N/A | 1.962 | 11 | 2 | 10.7 | 18 | 0.2 | Areia Argilosa | Argila Siltosa c/ Pedregulho Amarelo
[5 empty] | 51+00 - E | 33 | 0,00 à 0,30 | 0 | 0 | 0 | 0 | 0 | 0 | 0 | 0 | 0 | 0 | 0 | 0 | 0 | 0 | 0 | 0 | 0 | 0 | 0 | 0 | 0 | Capa Vegetal c/ Aterro
[5 empty] | 51+00 - E | 33 | 0,30 à 0,70 | 54 | 29 | 25 | 0 | 0 | 0 | 99 | 98 | 95 | 88 | 80 | 73 | 63 | #N/A | 1.438 | 29 | 1.416 | 28.5 | 1 | 3.49 | Argila Arenosa | Argila Siltosa Cinza
[5 empty] | 56+00 - E | 34 | 0,00 à 0,70 | NP | NP | NP | 0 | 0 | 0 | 99 | 98 | 83 | 64 | 44 | 29 | 16 | A 1-b (0) | 1.883 | 13.5 | 1.856 | 13.1 | 52 | 0.09 | Areia Siltosa | Argila Siltosa c/ Pedregulho Amarelo
[5 empty] | 61+00 - E | 35 | 0,00 à 1,20 | 31 | 19 | 12 | 0 | 0 | 98 | 95 | 79 | 53 | 39 | 27 | 80 | 12 | #N/A | 1.985 | 9.6 | 1.958 | 9.6 | 23 | 0 | Silte Arenoso | Saibro Amarelo
[5 empty] | 66+00 - E | 36 | 0,00 à 1,00 | 0 | 0 | 0 | 0 | 0 | 0 | 0 | 0 | 0 | 0 | 0 | 0 | 0 | 0 | 0 | 0 | 0 | 0 | 0 | 0 | 0 | Aterro restos de Concreto Pré-Moldados |  | H.Geotec | I.Geotec | Voltar
[5 empty] | 71+00 - E | 37 | 0,00 à 1,20 | 26 | 19 | 7 | 0 | 93 | 91 | 82 | 71 | 58 | 45 | 31 | 22 | 13 | #N/A | 1.902 | 10.8 | 1.892 | 10.4 | 24 | 0.05 | Areia Siltosa | Aterro Caliça c/ Saibro |  | Entrada de dados - Ensaios Geotecnicos | Entrada de dados - Ensaios Geotecnicos | Voltar ao Menu Principal
[5 empty] | 76+00 - E | 38 | 0,00 à 1,20 | 30 | 19 | 11 | 0 | 0 | 0 | 99 | 97 | 91 | 72 | 56 | 45 | 27 | #N/A | 2.035 | 9.3 | 2.049 | 9.3 | 22 | 0.32 | Areia Argilosa | Saibro Amarelo |  | {goto}f8~ | {goto}f8~ | {branch af1}
[5 empty] | 81+10 - LD | 39 | 0,00 à 0,20 | 0 | 0 | 0 | 0 | 0 | 0 | 0 | 0 | 0 | 0 | 0 | 0 | 0 | 0 | 0 | 0 | 0 | 0 | 0 | 0 | 0 | Capa Vegetal |  | {right 1}{down 4} | {right 1}{down 4}
[5 empty] | 81+10 - LD | 39 | 0,20 à 1,20 | 30 | 16 | 14 | 0 | 0 | 0 | 98 | 94 | 83 | 64 | 53 | 47 | 38 | #N/A | 1.907 | 11.4 | 1.94 | 11.1 | 7 | 0.27 | Argila Arenosa | Argila Arenosa c/ Pedregulho Amarelo |  | {goto}g27~^{?}~ | {goto}g29~^{?}~
[5 empty] | 86+10 - LD | 40 | 0,00 à 0,20 | 0 | 0 | 0 | 0 | 0 | 0 | 0 | 0 | 0 | 0 | 0 | 0 | 0 | 0 | 0 | 0 | 0 | 0 | 0 | 0 | 0 | Capa Vegetal |  | {goto}h27~'{?}~ | {goto}h29~'{?}~
[5 empty] | 86+10 - LD | 40 | 0,20 à 0,70 | 38 | 21 | 17 | 0 | 0 | 0 | 98 | 96 | 91 | 82 | 72 | 65 | 49 | #N/A | 1.766 | 14.2 | 1.799 | 14 | 5 | 1 | Argila Arenosa | Argila Siltosa c/ Pedregulho Variegado |  | {goto}i27~{?}~ | {goto}i29~{?}~
[5 empty] | 91+10 - LD | 41 | 0,00 à 0,20 | 0 | 0 | 0 | 0 | 0 | 0 | 0 | 0 | 0 | 0 | 0 | 0 | 0 | 0 | 0 | 0 | 0 | 0 | 0 | 0 | 0 | Capa Vegetal |  | {goto}j27~{?}~ | {goto}j29~{?}~
[5 empty] | 91+10 - LD | 41 | 0,20 à 0,60 | 36 | 22 | 14 | 0 | 0 | 0 | 99 | 97 | 91 | 83 | 75 | 69 | 64 | #N/A | 1.705 | 18.2 | 1.72 | 18 | 8 | 1 | Argila Arenosa | Argila Arenosa Amarela |  | {goto}k27~{?}~ | {goto}k29~{?}~
[5 empty] | 91+10 - LD | 41 | 0,60 à 1,50 | 64 | 30 | 34 | 0 | 0 | 0 | 0 | 0 | 98 | 94 | 91 | 89 | 86 | #N/A | 1.385 | 27.9 | 1.389 | 27.7 | 1 | 4.46 | Argila Siltosa | Argila Plástica Cinza |  | {goto}m27~{?}~ | {goto}m29~{?}~
[31 empty] | {goto}n27~{?}~ | {goto}n29~{?}~
` | [30 empty] | {goto}o27~{?}~ | {goto}o29~{?}~
[31 empty] | {goto}p27~{?}~ | {goto}p29~{?}~
[31 empty] | {goto}q27~{?}~ | {goto}q29~{?}~
[31 empty] | {goto}r27~{?}~ | {goto}r29~{?}~
[31 empty] | {goto}s27~{?}~ | {goto}s29~{?}~
[31 empty] | {goto}t27~{?}~ | {goto}t29~{?}~
[31 empty] | {goto}u27~{?}~ | {goto}u29~{?}~
[31 empty] | {goto}v27~{?}~ | {goto}v29~{?}~
[31 empty] | {goto}w27~{?}~ | {goto}w29~{?}~
[31 empty] | {goto}x27~{?}~ | {goto}x29~{?}~
[31 empty] | {goto}y27~{?}~ | {goto}y29~{?}~
[31 empty] | {branch aF7} | {branch aF7}
No.10 | 0 | LL | 0 |  | 0
No.40 | 0 | IP | 0 |  | A 1-b | 3
No.200 | 0 | IG | 0
0 | 0 | 1 | 0 | 1 | 1 | 1 | 1 | 1 | 1 | 1 | 1
A 1-a | A 1-b | A-3 | A 2-4 | A 2-5 | A 2-6 | A 2-7 | A-4 | A-5 | A-6 | A 7-5 | A 7-6
0 | 0 | 1 | 0 | 1 | 1 | 1 | 1 | 1 | 1 | 1 | 1
a | b | c | d | IG
0 | 0 | 0 | 0 | 0
No.10 | 86 | LL | 31 |  | 0
No.40 | 54 | IP | 14 |  | #N/A | 1
No.200 | 31 | IG | 1
1 | 1 | 1 | 1 | 1 | 0 | 1 | 1 | 1 | 1 | 1 | 1
A 1-a | A 1-b | A-3 | A 2-4 | A 2-5 | A 2-6 | A 2-7 | A-4 | A-5 | A-6 | A 7-5 | A 7-6
1 | 1 | 1 | 1 | 1 | 0 | 1 | 1 | 1 | 1 | 1 | 1
a | b | c | d | IG
0 | 16 | 0 | 4 | 0.64
No.10 | 95 | LL | 54 |  | 0
No.40 | 80 | IP | 25 |  | #N/A | 1
No.200 | 63 | IG | 14
1 | 1 | 1 | 1 | 1 | 1 | 1 | 1 | 1 | 1 | 1 | 0
A 1-a | A 1-b | A-3 | A 2-4 | A 2-5 | A 2-6 | A 2-7 | A-4 | A-5 | A-6 | A 7-5 | A 7-6
1 | 1 | 1 | 1 | 1 | 1 | 1 | 1 | 1 | 1 | 1 | 0
a | b | c | d | IG
28 | 40 | 14 | 15 | 13.56
No.10 | 53 | LL | 31 |  | 0
No.40 | 27 | IP | 12 |  | #N/A | 1
No.200 | 12 | IG | 0
1 | 1 | 1 | 1 | 1 | 0 | 1 | 1 | 1 | 1 | 1 | 1
A 1-a | A 1-b | A-3 | A 2-4 | A 2-5 | A 2-6 | A 2-7 | A-4 | A-5 | A-6 | A 7-5 | A 7-6
1 | 1 | 1 | 1 | 1 | 0 | 1 | 1 | 1 | 1 | 1 | 1
a | b | c | d | IG
0 | 0 | 0 | 2 | 0
No.10 | 58 | LL | 26 |  | 0
No.40 | 31 | IP | 7 |  | #N/A | 1
No.200 | 13 | IG | 0
1 | 1 | 1 | 0 | 1 | 1 | 1 | 1 | 1 | 1 | 1 | 1
A 1-a | A 1-b | A-3 | A 2-4 | A 2-5 | A 2-6 | A 2-7 | A-4 | A-5 | A-6 | A 7-5 | A 7-6
1 | 1 | 1 | 0 | 1 | 1 | 1 | 1 | 1 | 1 | 1 | 1
a | b | c | d | IG
0 | 0 | 0 | 0 | 0
No.10 | 0 | LL | 0 |  | 0
No.40 | 0 | IP | 0 |  | A 1-b | 3
No.200 | 0 | IG | 0
0 | 0 | 1 | 0 | 1 | 1 | 1 | 1 | 1 | 1 | 1 | 1
A 1-a | A 1-b | A-3 | A 2-4 | A 2-5 | A 2-6 | A 2-7 | A-4 | A-5 | A-6 | A 7-5 | A 7-6
0 | 0 | 1 | 0 | 1 | 1 | 1 | 1 | 1 | 1 | 1 | 1
a | b | c | d | IG
0 | 0 | 0 | 0 | 0
No.10 | 0 | LL | 0 |  | 0
No.40 | 0 | IP | 0 |  | A 1-b | 3
No.200 | 0 | IG | 0
0 | 0 | 1 | 0 | 1 | 1 | 1 | 1 | 1 | 1 | 1 | 1
A 1-a | A 1-b | A-3 | A 2-4 | A 2-5 | A 2-6 | A 2-7 | A-4 | A-5 | A-6 | A 7-5 | A 7-6
0 | 0 | 1 | 0 | 1 | 1 | 1 | 1 | 1 | 1 | 1 | 1
a | b | c | d | IG
0 | 0 | 0 | 0 | 0
No.10 | 0 | LL | 0 |  | 0
No.40 | 0 | IP | 0 |  | A 1-b | 3
No.200 | 0 | IG | 0
0 | 0 | 1 | 0 | 1 | 1 | 1 | 1 | 1 | 1 | 1 | 1
A 1-a | A 1-b | A-3 | A 2-4 | A 2-5 | A 2-6 | A 2-7 | A-4 | A-5 | A-6 | A 7-5 | A 7-6
0 | 0 | 1 | 0 | 1 | 1 | 1 | 1 | 1 | 1 | 1 | 1
a | b | c | d | IG
0 | 0 | 0 | 0 | 0
No.10 | 98 | LL | 64 |  | 0
No.40 | 91 | IP | 34 |  | #N/A | 1
No.200 | 86 | IG | 20
1 | 1 | 1 | 1 | 1 | 1 | 1 | 1 | 1 | 1 | 0 | 1
A 1-a | A 1-b | A-3 | A 2-4 | A 2-5 | A 2-6 | A 2-7 | A-4 | A-5 | A-6 | A 7-5 | A 7-6
1 | 1 | 1 | 1 | 1 | 1 | 1 | 1 | 1 | 1 | 0 | 1
a | b | c | d | IG
40 | 40 | 20 | 20 | 20
No.10 | 93 | LL | 36 |  | 0
No.40 | 79 | IP | 16 |  | #N/A | 1
No.200 | 60 | IG | 7
1 | 1 | 1 | 1 | 1 | 1 | 1 | 1 | 1 | 0 | 1 | 1
A 1-a | A 1-b | A-3 | A 2-4 | A 2-5 | A 2-6 | A 2-7 | A-4 | A-5 | A-6 | A 7-5 | A 7-6
1 | 1 | 1 | 1 | 1 | 1 | 1 | 1 | 1 | 0 | 1 | 1
a | b | c | d | IG
25 | 40 | 0 | 6 | 7.4
No.10 | 0 | LL | 0 |  | 0
No.40 | 0 | IP | 0 |  | A 1-b | 3
No.200 | 0 | IG | 0
0 | 0 | 1 | 0 | 1 | 1 | 1 | 1 | 1 | 1 | 1 | 1
A 1-a | A 1-b | A-3 | A 2-4 | A 2-5 | A 2-6 | A 2-7 | A-4 | A-5 | A-6 | A 7-5 | A 7-6
0 | 0 | 1 | 0 | 1 | 1 | 1 | 1 | 1 | 1 | 1 | 1
a | b | c | d | IG
0 | 0 | 0 | 0 | 0
No.10 | 83 | LL | 0 |  | 0
No.40 | 44 | IP | 0 |  | A 1-b | 2
No.200 | 16 | IG | 0
1 | 0 | 1 | 0 | 1 | 1 | 1 | 1 | 1 | 1 | 1 | 1
A 1-a | A 1-b | A-3 | A 2-4 | A 2-5 | A 2-6 | A 2-7 | A-4 | A-5 | A-6 | A 7-5 | A 7-6
1 | 0 | 1 | 0 | 1 | 1 | 1 | 1 | 1 | 1 | 1 | 1
a | b | c | d | IG
0 | 1 | 0 | 0 | 0
No.10 | 0 | LL | 0 |  | 0
No.40 | 0 | IP | 0 |  | A 1-b | 3
No.200 | 0 | IG | 0
0 | 0 | 1 | 0 | 1 | 1 | 1 | 1 | 1 | 1 | 1 | 1
A 1-a | A 1-b | A-3 | A 2-4 | A 2-5 | A 2-6 | A 2-7 | A-4 | A-5 | A-6 | A 7-5 | A 7-6
0 | 0 | 1 | 0 | 1 | 1 | 1 | 1 | 1 | 1 | 1 | 1
a | b | c | d | IG
0 | 0 | 0 | 0 | 0
No.10 | 91 | LL | 30 |  | 0
No.40 | 56 | IP | 11 |  | #N/A | 1
No.200 | 27 | IG | 0
1 | 1 | 1 | 1 | 1 | 0 | 1 | 1 | 1 | 1 | 1 | 1
A 1-a | A 1-b | A-3 | A 2-4 | A 2-5 | A 2-6 | A 2-7 | A-4 | A-5 | A-6 | A 7-5 | A 7-6
1 | 1 | 1 | 1 | 1 | 0 | 1 | 1 | 1 | 1 | 1 | 1
a | b | c | d | IG
0 | 12 | 0 | 1 | 0.12
No.10 | 83 | LL | 30 |  | 0
No.40 | 53 | IP | 14 |  | #N/A | 1
No.200 | 38 | IG | 2
1 | 1 | 1 | 1 | 1 | 1 | 1 | 1 | 1 | 0 | 1 | 1
A 1-a | A 1-b | A-3 | A 2-4 | A 2-5 | A 2-6 | A 2-7 | A-4 | A-5 | A-6 | A 7-5 | A 7-6
1 | 1 | 1 | 1 | 1 | 1 | 1 | 1 | 1 | 0 | 1 | 1
a | b | c | d | IG
3 | 23 | 0 | 4 | 1.52
No.10 | 91 | LL | 38 |  | 0
No.40 | 72 | IP | 17 |  | #N/A | 1
No.200 | 49 | IG | 5
1 | 1 | 1 | 1 | 1 | 1 | 1 | 1 | 1 | 0 | 1 | 1
A 1-a | A 1-b | A-3 | A 2-4 | A 2-5 | A 2-6 | A 2-7 | A-4 | A-5 | A-6 | A 7-5 | A 7-6
1 | 1 | 1 | 1 | 1 | 1 | 1 | 1 | 1 | 0 | 1 | 1
a | b | c | d | IG
14 | 34 | 0 | 7 | 5.18
No.10 | 91 | LL | 36 |  | 0
No.40 | 75 | IP | 14 |  | #N/A | 1
No.200 | 64 | IG | 7
1 | 1 | 1 | 1 | 1 | 1 | 1 | 1 | 1 | 0 | 1 | 1
A 1-a | A 1-b | A-3 | A 2-4 | A 2-5 | A 2-6 | A 2-7 | A-4 | A-5 | A-6 | A 7-5 | A 7-6
1 | 1 | 1 | 1 | 1 | 1 | 1 | 1 | 1 | 0 | 1 | 1
a | b | c | d | IG
29 | 40 | 0 | 4 | 7.4

## AV. SEVERO DÚLIOS - 6
EPT - Engenharia e Pesquisas Tecnol�gicas S.A.
ENSAIOS GEOTECNICOS DE LABORATORIO
INTERESSADO : | CCE - IND. E COM. DE PRODUTOS ELETRÔNICOS S. A. |  |  |  |  | INTERESSADO |  | DAER - DEPARTAMENTO AUTÔNOMO DE ESTRADAS DE RODAGEM
OBRA : | PAVIMENTO EXISTENTE EM PARALELEPÍPEDO - FÁBRICA EXISTENTE |  |  |  |  | TRECHO |  | MONTENEGRO | [22 empty] | Geotecnico | Entrada
LOCAL : | RODOVIA SP-79, Km 55 - ITU / SP |  |  |  |  | RODOVIA | [24 empty] | Entrada de dados - Ensaios Geotecnicos | Entrada de dados - Ensaios Geotecnicos
[6 empty] | DATA |  | AGO/98
REF. T: | T-122/97 | [29 empty] | {goto}a21~{menubranch aF21} | {home}
DATA : | FEV/97 |  |  |  |  | CARACTERIZA��O | [15 empty] | COMPACTAÇÃO |  | INDICE SUPORTE CALIFORNIA |  |  |  | TIPO DE SOLOS |  |  |  | {goto}b4~{?}~
VISTO : | [5 empty] | FURO | PROF | LIMITES DE ATTERBERG | [7 empty] | GRANULOMETRIA |  |  |  |  | CLASS. | AASHO |  | AMOSTRAS MOLDADAS | [7 empty] | {goto}b5~{?}~
[8 empty] | LL | LP | IP | [5 empty] | % ACUMULADA QUE PASSA |  |  |  |  | HRB | Den.Max. | h ot | Densidade | h | ISC | EXP | CLASSIFICAÇÃO | CLASSIFICAÇÃO |  |  | {goto}b6~{?}~
ARQUIVO : | CCE@ | [5 empty] | (m) | (%) | (%) | (%) | #2'' | #1" | #3/4" | #3/8" | #4 | #10 | #20 | #40 | #60 | #200 | IG | (g/cm3) | (%) | (g/cm3) | (%) | (%) | (%) | AASHO | VISUAL |  |  | {goto}b7~{?}~
| #REF! |  |  |  |  | 42 | 0,00 à 0,20 |  |  | 0 | [10 empty] | 0 | [7 empty] | Aterro |  |  | {goto}b11~{?}~
[6 empty] | 42 | 0,20 à 1,00 | 34 | 20 | 14 |  |  | 98 | 94 | 92 | 90 | 84 | 74 | 63 | 49 | #N/A | 1.64 | 17 | 1.647 | 17 | 6 | 0.44 | Argila Arenosa | Argila Siltosa c/ Pedregulho Variegada |  |  | {goto}b12~'{?}~
[6 empty] | 42 | 1,00 à 1,50 | 36 | 22 | 14 |  |  |  |  | 99 | 95 | 78 | 60 | 51 | 40 | #N/A | 1.805 | 13.7 | 1.762 | 13.3 | 14 | 2.95 | Argila Arenosa | Silte Arenoso Amarelo |  |  | {branch af1}
[6 empty] | 43 | 0,00 à 0,20 |  |  | 0 | [10 empty] | 0 | [7 empty] | Aterro
[6 empty] | 43 | 0,20 à 1,20 | 26 | 17 | 9 |  |  |  | 98 | 95 | 91 | 86 | 74 | 54 | 31 | #N/A | 1.984 | 10.7 | 1.946 | 10.4 | 26 | 0.22 | Areia Siltosa | Areia Siltosa c/ Pedreg. Cinza Escuro
[6 empty] | 44 | 0,00 à 0,20 |  |  | 0 | [10 empty] | 0 | [7 empty] | Capa Vegetal
[6 empty] | 44 | 0,20 à 1,20 | 45 | 24 | 21 |  | 96 | 94 | 91 | 87 | 79 | 69 | 59 | 51 | 39 | #N/A | 1.62 | 19 | 1.616 | 18.6 | 8 | 0.06 | Argila Arenosa | Argila Siltosa c/ Pedregulho Variegada
[6 empty] | 45 | 0,00 à 0,20 |  |  | 0 | [10 empty] | 0 | [7 empty] | Capa Vegetal
EPT - Engenharia e Pesquisas Tecnol�gicas S.A. | [5 empty] | 45 | 0,20 à 1,40 | 47 | 23 | 24 |  |  | 94 | 92 | 85 | 81 | 73 | 65 | 58 | 46 | #N/A | 1.742 | 16.8 | 1.782 | 16.4 | 6 | 0.65 | Argila Arenosa | Argila Siltosa c/ Pedregulho Vermelho |  | A.Geotec | B.Geotec | C.Geotec | D.Geotec | E.Geotec | F.Geotec | G.Geotec | Mais
[6 empty] | 46 | 0,00 à 0,20 |  |  | 0 | [10 empty] | 0 | [7 empty] | Capa Vegetal |  | Entrada de dados - Ensaios Geotecnicos | Entrada de dados - Ensaios Geotecnicos | Entrada de dados - Ensaios Geotecnicos | Entrada de dados - Ensaios Geotecnicos | Entrada de dados - Ensaios Geotecnicos | Entrada de dados - Ensaios Geotecnicos | Entrada de dados - Ensaios Geotecnicos | Proximo menu
[6 empty] | 46 | 0,20 à 1,00 | 43 | 21 | 22 |  |  |  |  | 99 | 97 | 91 | 84 | 77 | 64 | #N/A | 1.71 | 17.4 | 1.71 | 17 | 10 | 0.34 | Argila Arenosa | Argila Siltosa Vermelha |  | {goto}f8~ | {goto}f8~ | {goto}f8~ | {goto}f8~ | {goto}f8~ | {goto}f8~ | {goto}f8~ | {menubranch af50}
[6 empty] | 46 | 1,00 à 1,50 | 41 | 21 | 20 | [5 empty] | 99 | 94 | 86 | 78 | 64 | #N/A | 1.729 | 18 | 1.726 | 17.8 | 5 | 0.37 | Argila Arenosa | Argila Siltosa Arenosa Cinza |  | {right 1}{down 4} | {right 1}{down 4} | {right 1}{down 4} | {right 1}{down 4} | {right 1}{down 4} | {right 1}{down 4} | {right 1}{down 4}
ENSAIOS GEOTECNICOS DE LABORATORIO | [9 empty] | 0 | [10 empty] | 0 | [8 empty] | 0 | {goto}g13~^{?}~ | {goto}g15~^{?}~ | {goto}g17~^{?}~ | {goto}g19~^{?}~ | {goto}g21~^{?}~ | {goto}g23~^{?}~ | {goto}g25~^{?}~
[10 empty] | 0 | [10 empty] | 0 | [9 empty] | {goto}h13~'{?}~ | {goto}h15~'{?}~ | {goto}h17~'{?}~ | {goto}h19~'{?}~ | {goto}h21~'{?}~ | {goto}h23~'{?}~ | {goto}h25~'{?}~
[10 empty] | 0 | [10 empty] | 0 | [9 empty] | {goto}i13~{?}~ | {goto}i15~{?}~ | {goto}i17~{?}~ | {goto}i19~{?}~ | {goto}i21~{?}~ | {goto}i23~{?}~ | {goto}i25~{?}~
#REF! | [9 empty] | 0 | [10 empty] | 0 | [8 empty] | 0 | {goto}j13~{?}~ | {goto}j15~{?}~ | {goto}j17~{?}~ | {goto}j19~{?}~ | {goto}j21~{?}~ | {goto}j23~{?}~ | {goto}j25~{?}~
[21 empty] | 0 | [9 empty] | {goto}k13~{?}~ | {goto}k15~{?}~ | {goto}k17~{?}~ | {goto}k19~{?}~ | {goto}k21~{?}~ | {goto}k23~{?}~ | {goto}k25~{?}~
[31 empty] | {goto}m13~{?}~ | {goto}m15~{?}~ | {goto}m17~{?}~ | {goto}m19~{?}~ | {goto}m21~{?}~ | {goto}m23~{?}~ | {goto}m25~{?}~
| Versao 01.01 | [29 empty] | {goto}n13~{?}~ | {goto}n15~{?}~ | {goto}n17~{?}~ | {goto}n19~{?}~ | {goto}n21~{?}~ | {goto}n23~{?}~ | {goto}n25~{?}~
[6 empty] | ENSAIOS GEOT�CNICOS DE LABORAT�RIO | [24 empty] | {goto}o13~{?}~ | {goto}o15~{?}~ | {goto}o17~{?}~ | {goto}o19~{?}~ | {goto}o21~{?}~ | {goto}o23~{?}~ | {goto}o25~{?}~
| AGOSTO/94 | [29 empty] | {goto}p13~{?}~ | {goto}p15~{?}~ | {goto}p17~{?}~ | {goto}p19~{?}~ | {goto}p21~{?}~ | {goto}p23~{?}~ | {goto}p25~{?}~
[5 empty] | INTERESSADO |  | SMOV - SECRETARIA MUNICIPAL DE OBRAS E VIAÇÃO | [23 empty] | {goto}q13~{?}~ | {goto}q15~{?}~ | {goto}q17~{?}~ | {goto}q19~{?}~ | {goto}q21~{?}~ | {goto}q23~{?}~ | {goto}q25~{?}~
[5 empty] | TRECHO | [25 empty] | {goto}r13~{?}~ | {goto}r15~{?}~ | {goto}r17~{?}~ | {goto}r19~{?}~ | {goto}r21~{?}~ | {goto}r23~{?}~ | {goto}r25~{?}~
[5 empty] | RODOVIA |  | AVENIDA SEVERO DÚLIOS | [23 empty] | {goto}s13~{?}~ | {goto}s15~{?}~ | {goto}s17~{?}~ | {goto}s19~{?}~ | {goto}s21~{?}~ | {goto}s23~{?}~ | {goto}s25~{?}~
[5 empty] | DATA |  | AGO/99
[31 empty] | {goto}t13~{?}~ | {goto}t15~{?}~ | {goto}t17~{?}~ | {goto}t19~{?}~ | {goto}t21~{?}~ | {goto}t23~{?}~ | {goto}t25~{?}~
[6 empty] | CARACTERIZA��O | [15 empty] | COMPACTAÇÃO |  | INDICE SUPORTE CALIFORNIA |  |  |  | TIPO DE SOLOS |  |  | {goto}u13~{?}~ | {goto}u15~{?}~ | {goto}u17~{?}~ | {goto}u19~{?}~ | {goto}u21~{?}~ | {goto}u23~{?}~ | {goto}u25~{?}~
[7 empty] | PROF | LIMITES DE ATTERBERG | [7 empty] | GRANULOMETRIA |  |  |  |  | CLASS. | AASHO |  | AMOSTRAS MOLDADAS | [6 empty] | {goto}v13~{?}~ | {goto}v15~{?}~ | {goto}v17~{?}~ | {goto}v19~{?}~ | {goto}v21~{?}~ | {goto}v23~{?}~ | {goto}v25~{?}~
[5 empty] | Estaca | FURO |  | LL | LP | IP | [5 empty] | % ACUMULADA QUE PASSA |  |  |  |  | HRB | Den.Max. | h ot | Densidade | h | CBR | EXP | CLASSIFICAÇÃO | CLASSIFICAÇÃO |  | {goto}w13~{?}~ | {goto}w15~{?}~ | {goto}w17~{?}~ | {goto}w19~{?}~ | {goto}w21~{?}~ | {goto}w23~{?}~ | {goto}w25~{?}~
[7 empty] | (m) | (%) | (%) | (%) | #2'' | #1" | #3/4" | #3/8" | #4 | #10 | #20 | #40 | #60 | #200 | IG | (g/cm3) | (%) | (g/cm3) | (%) | (%) | (%) | AASHO | VISUAL |  | {goto}x13~{?}~ | {goto}x15~{?}~ | {goto}x17~{?}~ | {goto}x19~{?}~ | {goto}x21~{?}~ | {goto}x23~{?}~ | {goto}x25~{?}~
[5 empty] | 96+10 - LD | 42 | 0,00 à 0,20 | 0 | 0 | 0 | 0 | 0 | 0 | 0 | 0 | 0 | 0 | 0 | 0 | 0 | 0 | 0 | 0 | 0 | 0 | 0 | 0 | 0 | Aterro |  | {branch aF7} | {branch aF7} | {branch aF7} | {branch aF7} | {branch aF7} | {branch aF7} | {branch aF7}
[5 empty] | 96+10 - LD | 42 | 0,20 à 1,00 | 34 | 20 | 14 | 0 | 0 | 98 | 94 | 92 | 90 | 84 | 74 | 63 | 49 | #N/A | 1.64 | 17 | 1.647 | 17 | 6 | 0.44 | Argila Arenosa | Argila Siltosa c/ Pedregulho Variegada
[5 empty] | 96+10 - LD | 42 | 1,00 à 1,50 | 36 | 22 | 14 | 0 | 0 | 0 | 0 | 99 | 95 | 78 | 60 | 51 | 40 | #N/A | 1.805 | 13.7 | 1.762 | 13.3 | 14 | 2.95 | Argila Arenosa | Silte Arenoso Amarelo
[5 empty] | 101+10 - LD | 43 | 0,00 à 0,20 | 0 | 0 | 0 | 0 | 0 | 0 | 0 | 0 | 0 | 0 | 0 | 0 | 0 | 0 | 0 | 0 | 0 | 0 | 0 | 0 | 0 | Aterro
[5 empty] | 101+10 - LD | 43 | 0,20 à 1,20 | 26 | 17 | 9 | 0 | 0 | 0 | 98 | 95 | 91 | 86 | 74 | 54 | 31 | #N/A | 1.984 | 10.7 | 1.946 | 10.4 | 26 | 0.22 | Areia Siltosa | Areia Siltosa c/ Pedreg. Cinza Escuro
[5 empty] | 106+10 - LD | 44 | 0,00 à 0,20 | 0 | 0 | 0 | 0 | 0 | 0 | 0 | 0 | 0 | 0 | 0 | 0 | 0 | 0 | 0 | 0 | 0 | 0 | 0 | 0 | 0 | Capa Vegetal
[5 empty] | 106+10 - LD | 44 | 0,20 à 1,20 | 45 | 24 | 21 | 0 | 96 | 94 | 91 | 87 | 79 | 69 | 59 | 51 | 39 | #N/A | 1.62 | 19 | 1.616 | 18.6 | 8 | 0.06 | Argila Arenosa | Argila Siltosa c/ Pedregulho Variegada
[5 empty] | 111+10 - E | 45 | 0,00 à 0,20 | 0 | 0 | 0 | 0 | 0 | 0 | 0 | 0 | 0 | 0 | 0 | 0 | 0 | 0 | 0 | 0 | 0 | 0 | 0 | 0 | 0 | Capa Vegetal |  | H.Geotec | I.Geotec | Voltar
[5 empty] | 111+10 - E | 45 | 0,20 à 1,40 | 47 | 23 | 24 | 0 | 0 | 94 | 92 | 85 | 81 | 73 | 65 | 58 | 46 | #N/A | 1.742 | 16.8 | 1.782 | 16.4 | 6 | 0.65 | Argila Arenosa | Argila Siltosa c/ Pedregulho Vermelho |  | Entrada de dados - Ensaios Geotecnicos | Entrada de dados - Ensaios Geotecnicos | Voltar ao Menu Principal
[5 empty] | 116+10 - LD | 46 | 0,00 à 0,20 | 0 | 0 | 0 | 0 | 0 | 0 | 0 | 0 | 0 | 0 | 0 | 0 | 0 | 0 | 0 | 0 | 0 | 0 | 0 | 0 | 0 | Capa Vegetal |  | {goto}f8~ | {goto}f8~ | {branch af1}
[5 empty] | 116+10 - LD | 46 | 0,20 à 1,00 | 43 | 21 | 22 | 0 | 0 | 0 | 0 | 99 | 97 | 91 | 84 | 77 | 64 | #N/A | 1.71 | 17.4 | 1.71 | 17 | 10 | 0.34 | Argila Arenosa | Argila Siltosa Vermelha |  | {right 1}{down 4} | {right 1}{down 4}
[5 empty] | 116+10 - LD | 46 | 1,00 à 1,50 | 41 | 21 | 20 | 0 | 0 | 0 | 0 | 0 | 99 | 94 | 86 | 78 | 64 | #N/A | 1.729 | 18 | 1.726 | 17.8 | 5 | 0.37 | Argila Arenosa | Argila Siltosa Arenosa Cinza |  | {goto}g27~^{?}~ | {goto}g29~^{?}~
[6 empty] | 0 | 0 | 0 | 0 | 0 | 0 | 0 | 0 | 0 | 0 | 0 | 0 | 0 | 0 | 0 | 0 | 0 | 0 | 0 | 0 | 0 | 0 | 0 | 0 |  | {goto}h27~'{?}~ | {goto}h29~'{?}~
[6 empty] | 0 | 0 | 0 | 0 | 0 | 0 | 0 | 0 | 0 | 0 | 0 | 0 | 0 | 0 | 0 | 0 | 0 | 0 | 0 | 0 | 0 | 0 | 0 | 0 |  | {goto}i27~{?}~ | {goto}i29~{?}~
[6 empty] | 0 | 0 | 0 | 0 | 0 | 0 | 0 | 0 | 0 | 0 | 0 | 0 | 0 | 0 | 0 | 0 | 0 | 0 | 0 | 0 | 0 | 0 | 0 | 0 |  | {goto}j27~{?}~ | {goto}j29~{?}~
[6 empty] | 0 | 0 | 0 | 0 | 0 | 0 | 0 | 0 | 0 | 0 | 0 | 0 | 0 | 0 | 0 | 0 | 0 | 0 | 0 | 0 | 0 | 0 | 0 | 0 |  | {goto}k27~{?}~ | {goto}k29~{?}~
[6 empty] | 0 | 0 | 0 | 0 | 0 | 0 | 0 | 0 | 0 | 0 | 0 | 0 | 0 | 0 | 0 | 0 | 0 | 0 | 0 | 0 | 0 | 0 | 0 | 0 |  | {goto}m27~{?}~ | {goto}m29~{?}~
[31 empty] | {goto}n27~{?}~ | {goto}n29~{?}~
` | [30 empty] | {goto}o27~{?}~ | {goto}o29~{?}~
[31 empty] | {goto}p27~{?}~ | {goto}p29~{?}~
[31 empty] | {goto}q27~{?}~ | {goto}q29~{?}~
[31 empty] | {goto}r27~{?}~ | {goto}r29~{?}~
[31 empty] | {goto}s27~{?}~ | {goto}s29~{?}~
[31 empty] | {goto}t27~{?}~ | {goto}t29~{?}~
[31 empty] | {goto}u27~{?}~ | {goto}u29~{?}~
[31 empty] | {goto}v27~{?}~ | {goto}v29~{?}~
[31 empty] | {goto}w27~{?}~ | {goto}w29~{?}~
[31 empty] | {goto}x27~{?}~ | {goto}x29~{?}~
[31 empty] | {goto}y27~{?}~ | {goto}y29~{?}~
[31 empty] | {branch aF7} | {branch aF7}
No.10 | 0 | LL | 0 |  | 0
No.40 | 0 | IP | 0 |  | A 1-b | 3
No.200 | 0 | IG | 0
0 | 0 | 1 | 0 | 1 | 1 | 1 | 1 | 1 | 1 | 1 | 1
A 1-a | A 1-b | A-3 | A 2-4 | A 2-5 | A 2-6 | A 2-7 | A-4 | A-5 | A-6 | A 7-5 | A 7-6
0 | 0 | 1 | 0 | 1 | 1 | 1 | 1 | 1 | 1 | 1 | 1
a | b | c | d | IG
0 | 0 | 0 | 0 | 0
No.10 | 95 | LL | 36 |  | 0
No.40 | 60 | IP | 14 |  | #N/A | 1
No.200 | 40 | IG | 2
1 | 1 | 1 | 1 | 1 | 1 | 1 | 1 | 1 | 0 | 1 | 1
A 1-a | A 1-b | A-3 | A 2-4 | A 2-5 | A 2-6 | A 2-7 | A-4 | A-5 | A-6 | A 7-5 | A 7-6
1 | 1 | 1 | 1 | 1 | 1 | 1 | 1 | 1 | 0 | 1 | 1
a | b | c | d | IG
5 | 25 | 0 | 4 | 2
No.10 | 91 | LL | 26 |  | 0
No.40 | 74 | IP | 9 |  | #N/A | 1
No.200 | 31 | IG | 0
1 | 1 | 1 | 0 | 1 | 1 | 1 | 1 | 1 | 1 | 1 | 1
A 1-a | A 1-b | A-3 | A 2-4 | A 2-5 | A 2-6 | A 2-7 | A-4 | A-5 | A-6 | A 7-5 | A 7-6
1 | 1 | 1 | 0 | 1 | 1 | 1 | 1 | 1 | 1 | 1 | 1
a | b | c | d | IG
0 | 16 | 0 | 0 | 0
No.10 | 79 | LL | 45 |  | 0
No.40 | 59 | IP | 21 |  | #N/A | 1
No.200 | 39 | IG | 4
1 | 1 | 1 | 1 | 1 | 1 | 1 | 1 | 1 | 1 | 1 | 0
A 1-a | A 1-b | A-3 | A 2-4 | A 2-5 | A 2-6 | A 2-7 | A-4 | A-5 | A-6 | A 7-5 | A 7-6
1 | 1 | 1 | 1 | 1 | 1 | 1 | 1 | 1 | 1 | 1 | 0
a | b | c | d | IG
4 | 24 | 5 | 11 | 3.54
No.10 | 81 | LL | 47 |  | 0
No.40 | 65 | IP | 24 |  | #N/A | 1
No.200 | 46 | IG | 7
1 | 1 | 1 | 1 | 1 | 1 | 1 | 1 | 1 | 1 | 1 | 0
A 1-a | A 1-b | A-3 | A 2-4 | A 2-5 | A 2-6 | A 2-7 | A-4 | A-5 | A-6 | A 7-5 | A 7-6
1 | 1 | 1 | 1 | 1 | 1 | 1 | 1 | 1 | 1 | 1 | 0
a | b | c | d | IG
11 | 31 | 7 | 14 | 6.925
No.10 | 97 | LL | 43 |  | 0
No.40 | 84 | IP | 22 |  | #N/A | 1
No.200 | 64 | IG | 11
1 | 1 | 1 | 1 | 1 | 1 | 1 | 1 | 1 | 1 | 1 | 0
A 1-a | A 1-b | A-3 | A 2-4 | A 2-5 | A 2-6 | A 2-7 | A-4 | A-5 | A-6 | A 7-5 | A 7-6
1 | 1 | 1 | 1 | 1 | 1 | 1 | 1 | 1 | 1 | 1 | 0
a | b | c | d | IG
29 | 40 | 3 | 12 | 11.035
No.10 | 0 | LL | 0 |  | 0
No.40 | 0 | IP | 0 |  | A 1-b | 3
No.200 | 0 | IG | 0
0 | 0 | 1 | 0 | 1 | 1 | 1 | 1 | 1 | 1 | 1 | 1
A 1-a | A 1-b | A-3 | A 2-4 | A 2-5 | A 2-6 | A 2-7 | A-4 | A-5 | A-6 | A 7-5 | A 7-6
0 | 0 | 1 | 0 | 1 | 1 | 1 | 1 | 1 | 1 | 1 | 1
a | b | c | d | IG
0 | 0 | 0 | 0 | 0
No.10 | 0 | LL | 0 |  | 0
No.40 | 0 | IP | 0 |  | A 1-b | 3
No.200 | 0 | IG | 0
0 | 0 | 1 | 0 | 1 | 1 | 1 | 1 | 1 | 1 | 1 | 1
A 1-a | A 1-b | A-3 | A 2-4 | A 2-5 | A 2-6 | A 2-7 | A-4 | A-5 | A-6 | A 7-5 | A 7-6
0 | 0 | 1 | 0 | 1 | 1 | 1 | 1 | 1 | 1 | 1 | 1
a | b | c | d | IG
0 | 0 | 0 | 0 | 0
No.10 | 0 | LL | 0 |  | 0
No.40 | 0 | IP | 0 |  | A 1-b | 3
No.200 | 0 | IG | 0
0 | 0 | 1 | 0 | 1 | 1 | 1 | 1 | 1 | 1 | 1 | 1
A 1-a | A 1-b | A-3 | A 2-4 | A 2-5 | A 2-6 | A 2-7 | A-4 | A-5 | A-6 | A 7-5 | A 7-6
0 | 0 | 1 | 0 | 1 | 1 | 1 | 1 | 1 | 1 | 1 | 1
a | b | c | d | IG
0 | 0 | 0 | 0 | 0
No.10 | 90 | LL | 34 |  | 0
No.40 | 74 | IP | 14 |  | #N/A | 1
No.200 | 49 | IG | 4
1 | 1 | 1 | 1 | 1 | 1 | 1 | 1 | 1 | 0 | 1 | 1
A 1-a | A 1-b | A-3 | A 2-4 | A 2-5 | A 2-6 | A 2-7 | A-4 | A-5 | A-6 | A 7-5 | A 7-6
1 | 1 | 1 | 1 | 1 | 1 | 1 | 1 | 1 | 0 | 1 | 1
a | b | c | d | IG
14 | 34 | 0 | 4 | 4.16
No.10 | 0 | LL | 0 |  | 0
No.40 | 0 | IP | 0 |  | A 1-b | 3
No.200 | 0 | IG | 0
0 | 0 | 1 | 0 | 1 | 1 | 1 | 1 | 1 | 1 | 1 | 1
A 1-a | A 1-b | A-3 | A 2-4 | A 2-5 | A 2-6 | A 2-7 | A-4 | A-5 | A-6 | A 7-5 | A 7-6
0 | 0 | 1 | 0 | 1 | 1 | 1 | 1 | 1 | 1 | 1 | 1
a | b | c | d | IG
0 | 0 | 0 | 0 | 0
No.10 | 0 | LL | 0 |  | 0
No.40 | 0 | IP | 0 |  | A 1-b | 3
No.200 | 0 | IG | 0
0 | 0 | 1 | 0 | 1 | 1 | 1 | 1 | 1 | 1 | 1 | 1
A 1-a | A 1-b | A-3 | A 2-4 | A 2-5 | A 2-6 | A 2-7 | A-4 | A-5 | A-6 | A 7-5 | A 7-6
0 | 0 | 1 | 0 | 1 | 1 | 1 | 1 | 1 | 1 | 1 | 1
a | b | c | d | IG
0 | 0 | 0 | 0 | 0
No.10 | 0 | LL | 0 |  | 0
No.40 | 0 | IP | 0 |  | A 1-b | 3
No.200 | 0 | IG | 0
0 | 0 | 1 | 0 | 1 | 1 | 1 | 1 | 1 | 1 | 1 | 1
A 1-a | A 1-b | A-3 | A 2-4 | A 2-5 | A 2-6 | A 2-7 | A-4 | A-5 | A-6 | A 7-5 | A 7-6
0 | 0 | 1 | 0 | 1 | 1 | 1 | 1 | 1 | 1 | 1 | 1
a | b | c | d | IG
0 | 0 | 0 | 0 | 0
No.10 | 0 | LL | 0 |  | 0
No.40 | 0 | IP | 0 |  | A 1-b | 3
No.200 | 0 | IG | 0
0 | 0 | 1 | 0 | 1 | 1 | 1 | 1 | 1 | 1 | 1 | 1
A 1-a | A 1-b | A-3 | A 2-4 | A 2-5 | A 2-6 | A 2-7 | A-4 | A-5 | A-6 | A 7-5 | A 7-6
0 | 0 | 1 | 0 | 1 | 1 | 1 | 1 | 1 | 1 | 1 | 1
a | b | c | d | IG
0 | 0 | 0 | 0 | 0
No.10 | 99 | LL | 41 |  | 0
No.40 | 86 | IP | 20 |  | #N/A | 1
No.200 | 64 | IG | 10
1 | 1 | 1 | 1 | 1 | 1 | 1 | 1 | 1 | 1 | 1 | 0
A 1-a | A 1-b | A-3 | A 2-4 | A 2-5 | A 2-6 | A 2-7 | A-4 | A-5 | A-6 | A 7-5 | A 7-6
1 | 1 | 1 | 1 | 1 | 1 | 1 | 1 | 1 | 1 | 1 | 0
a | b | c | d | IG
29 | 40 | 1 | 10 | 9.945
No.10 | 0 | LL | 0 |  | 0
No.40 | 0 | IP | 0 |  | A 1-b | 3
No.200 | 0 | IG | 0
0 | 0 | 1 | 0 | 1 | 1 | 1 | 1 | 1 | 1 | 1 | 1
A 1-a | A 1-b | A-3 | A 2-4 | A 2-5 | A 2-6 | A 2-7 | A-4 | A-5 | A-6 | A 7-5 | A 7-6
0 | 0 | 1 | 0 | 1 | 1 | 1 | 1 | 1 | 1 | 1 | 1
a | b | c | d | IG
0 | 0 | 0 | 0 | 0
No.10 | 0 | LL | 0 |  | 0
No.40 | 0 | IP | 0 |  | A 1-b | 3
No.200 | 0 | IG | 0
0 | 0 | 1 | 0 | 1 | 1 | 1 | 1 | 1 | 1 | 1 | 1
A 1-a | A 1-b | A-3 | A 2-4 | A 2-5 | A 2-6 | A 2-7 | A-4 | A-5 | A-6 | A 7-5 | A 7-6
0 | 0 | 1 | 0 | 1 | 1 | 1 | 1 | 1 | 1 | 1 | 1
a | b | c | d | IG
0 | 0 | 0 | 0 | 0