## Plan1
INTERESSADO: |  | E.P.O-SMOV-P.M.PA
LOCAL: |  | Rua Oswaldo Olmiro Machado
TRECHO:
DATA: |  | 13.11.00
| CARACTERIZAÇÃO | [10 empty] | ÍNDICE SUPORTE CALIFÓRNIA |  |  |  | TIPO DE SOLOS
FURO | PROF. | REG. |  | LIMITES DE ATTERBERG |  |  | GRANULOMETRIA |  |  |  | CLASS. | AMOSTRAS M0LDADAS
|  |  | LL | LP | IP | % ACUMULADA QUE PASSA |  |  |  | IG | HRB | Den. Max. | hot | CBR | EPX | CLASSIFICAÇÃO
| (cm) |  | (%) | (%) | (%) | #4 | #10 | #40 | #200 |  |  | g/cm³ | (%) | (%) | (%) | VISUAL
1 | 000 - 34 | [14 empty] | SAIBRO C/ ATERRO PEDRAS
1 | 34-100 | 390-00 | NP | NP | NP | 100 | 57.3 | 46.1 | 38.4 | 0 | A4 | 1644 | 20.3 | 6.7 | 0.1 | ARGILA ARENOSA AMARELA
2 | 00-37 | [14 empty] | SAIBRO C/ ATERRO PEDRAS
2 | 37-100 | 391-00 | NP | NP | NP | 100 | 51.7 | 34.9 | 26.8 | 0 | A2-4 | 1739 | 17.3 | 7.3 | 0.6 | ARGILA ARENOSA AMARELA
3 | 00-12 | [14 empty] | SAIBRO AMARELO
3 | 12-100 | 392-00 | NP | NP | NP | 100 | 53.7 | 38.3 | 29.5 | 0 | A2-4 | 1664 | 19.1 | 7.9 | 0.7 | ARGILA MARROM, AMARELA
4 | 00-22 | [14 empty] | SAIBRO AMARELO
4 | 22-100 | 393-00 | NP | NP | NP | 100 | 48.3 | 28.6 | 12.8 | 0 | A2-6 | 2020 | 9.4 | 11.1 | 0.2 | ARGILA MARROM
PREFEITURA MUNICIPAL DE PORTO ALEGRE
SECRETARIA MUNICIPAL DE OBRAS E VIAÇÃO
LABORATÓRIO DE SOLOS - EPO