## QUADRO.RESUMO
PREFEITURA MUNICIPAL DE PORTO ALEGRE
SECRETARIA MUNICIPAL DE OBRAS E VIAÇÃO
LABORATÓRIO DE SOLOS - EPO
INTERESSADO: |  |  |  | DPV / EPO
LOCAL: |  |  |  | BECO OTAVIANO JOSÉ PINTO
TRECHO: |  |  |  | ESTRADA DA EXTREMA ( EST. 65+10) - EST 17+00
DATA: |  |  |  | 2000-01-21
QUADRO RESUMO DE ENSAIOS
CARACTERIZAÇÃO | [17 empty] | ÍNDICE SUPORTE CALIFÓRNIA |  |  |  | TIPO DE SOLOS
FURO | PROF. |  |  | REG. |  |  | LIMITES DE ATTERBERG |  |  | GRANULOMETRIA |  |  |  | IG | CLASS. |  |  | AMOSTRAS MOLDADAS |  |  |  | CLASSIFICAÇÃO VISUAL
| (cm) |  |  | N° |  |  | LL | LP | IP | % ACUMULADA QUE PASSA |  |  |  |  | HRB |  |  | den. Max | hot | CBR | EXP
[7 empty] | (%) | (%) | (%) | #4 | #10 | #40 | #200 |  |  |  |  | g/cm³ | (%) | (%) | (%)
1 | 0 | - | 26 | [18 empty] | SAIBRO | ROSA
1 | 26 | - | 100 | 35 | - | 0 | NP | NP | NP | 100 | 72,4 | 56,1 | 36,6 | 0 | A4 |  |  | 2034 | 8,3 | 12,8 | 0,10 | ARGILA | CINZA
2 | 0 | - | 24 | [18 empty] | SAIBRO | ROSA
2 | 24 | - | 100 | 36 | - | 0 | NP | NP | NP | 100 | 71,3 | 51,2 | 28,5 | 0 | A2 | - | 4 | 2065 | 7,0 | 14,1 | 0,10 | ARGILA | CINZA
3 | 0 | - | 30 | [18 empty] | SAIBRO | AMARELO
3 | 30 | - | 100 | 37 | - | 0 | NP | NP | NP | 100 | 71,9 | 54,3 | 35,4 | 0 | A2 | - | 4 | 2083 | 8,2 | 12,0 | 0,10 | ARGILA | CINZA
4 | 0 | - | 27 | [18 empty] | SAIBRO | AMARELO
4 | 27 | - | 100 | 38 | - | 0 | NP | NP | NP | 100 | 81,7 | 60,0 | 32,2 | 0 | A2 | - | 4 | 2022 | 8,0 | 12,7 | 0,10 | ARGILA | CINZA
5 | 0 | - | 29 | [18 empty] | SAIBRO | AMARELO
5 | 29 | - | 100 | 39 | - | 0 | NP | NP | NP | 100 | 69,0 | 50,5 | 34,7 | 0 | A2 | - | 4 | 2052 | 7,0 | 13,8 | 0,10 | ARGILA | CINZA
6 | 0 | - | 31 | [18 empty] | SAIBRO | ROSA
6 | 31 | - | 100 | 40 | - | 0 | NP | NP | NP | 100 | 68,9 | 50,5 | 32,4 | 0 | A2 | - | 4 | 2063 | 8,3 | 11,1 | 1,7 | ARGILA | CINZA