## dens de campo - cilindro
Logradouro: Rua "N" Vila Pinto
|  |  | Trecho: entre Av. Joaquim Porto Vilanova e a Rua "I" |  | Pág. 1/1
Período: 08/12/03
DENSIDADE DE CAMPO - MÉTODO CILINDRO CORTANTE
RESULTADOS
Registro nº | s/n | s/n | s/n | s/n
Densidade aparente média | 1582 | 1593 | 1575 | 16,60
Densidade Máxima do E. Compactação, g/cm3 | 1795 | 1726 | 1789 | 1724
Grau Compactação (%) | 88,1 | 92,3 | 88,0 | 96,3
DADOS DE CAMPO
Furo | ST-07 | ST-05 | ST-03 | ST-01
Estaca | 0+150 | 0+100 | 0+050 | 0+000
Posição | Eixo | Eixo | LD | LE
Espessura da Camada (cm) | 19-200 | 7-90 | 17-200 | 28-200
Nº da camada | 3º | 2º | 2º | 3º
DETERMINAÇÃO DE DENSIDADE
Cilindro nº | 2 | 2 | 2 | 2
Peso do solo úmido + cilindro (g) | 1825 | 1815 | 1780 | 1880
Peso do cilindro (g)
Peso solo úmido (g)
Volume do cilindro (cm³) | 977 | 977 | 977 | 977
Dens. aparente úmida (g/cm³) | 1868 | 1858 | 1822 | 1924
Dens. aparente seca (g/cm³) | 1582 | 1593 | 1575 | 1660
DETERMINAÇÃO DA UMIDADE
Cápsula nº | s/n | 20 | 406 | 75
Peso solo úmido + cápsula (g) | 102,60 | 104,10 | 108,70 | 88,90
Peso solo seco + cápsula (g) | 90,90 | 94,00 | 98,00 | 81,10
Peso da água (g) | #VALUE! | #VALUE! | #VALUE! | #VALUE!
Peso da cápsula (g) | 26,30 | 33,00 | 30,01 | 32,17
Peso solo seco (g) | #VALUE! | #VALUE! | #VALUE! | #VALUE!
Umidade em percentagem | #VALUE! | #VALUE! | #VALUE! | #VALUE!
Umidade média
ACL ASSESSORIA & CONSULTORIA LTDA

## umidade natural
Logradouro: Rua "N" Vila Pinto
|  |  | Trecho: entre Av. Joaquim Porto Vilanova e a Rua "I" |  | Pág. 1/1
Período: 08/12/03
DETERMINAÇÃO DO TEOR DE UMIDADE NATURAL
DADOS DE CAMPO
Furo | ST-06 | ST-05 | ST-04 | ST-02
Estaca | 0+125 | 0+100 | 0+075 | 0+025
Posição | LD | Eixo | LE | LE
Espessura da Camada (cm) | 10-200 | 90-200 | 50-200 | 10-200
Nº da camada | 2a | 3a | 3a | 2a
DETERMINAÇÃO DA UMIDADE
Cápsula nº | 6 | 156 | 48 | 329
Peso solo úmido + cápsula (g) | 80,2 | 135,5 | 100,8 | 105,7
Peso solo seco + cápsula (g) | 71,40 | 116,70 | 88,91 | 95,21
Peso da água (g) | #VALUE! | #VALUE! | #VALUE! | #VALUE!
Peso da cápsula (g) | 21,59 | 23,50 | 33,55 | 32,60
Peso solo seco (g) | #VALUE! | #VALUE! | #VALUE! | #VALUE!
Umidade em percentagem | #VALUE! | #VALUE! | #VALUE! | #VALUE!
Umidade média
DADOS DE CAMPO
Estaca / Furo
Posição
Distância Eixo
Espessura da Camada
Nº da camada
DETERMINAÇÃO DA UMIDADE
Cápsula nº
Peso solo úmido + cápsula (g)
Peso solo seco + cápsula (g)
Peso da água (g)
Peso da cápsula (g)
Peso solo seco (g)
Umidade em percentagem
Umidade média
ACL ASSESSORIA & CONSULTORIA LTDA