## QUADRO.RESUMO
PREFEITURA MUNICIPAL DE PORTO ALEGRE
SECRETARIA MUNICIPAL DE OBRAS E VIAÇÃO
LABORATÓRIO DE SOLOS - EPO
INTERESSADO: |  |  |  | LPV/EPO
LOCAL: |  |  |  | ESTRADA SÃO CAETANO
TRECHO: |  |  |  | BECO DA BATALHA - CAMPO DE FUTEBOL / PARADA 38 / Nº 1957
DATA: |  |  |  | 1998-10-06
QUADRO RESUMO DE ENSAIOS
CARACTERIZAÇÃO | [17 empty] | ÍNDICE SUPORTE CALIFÓRNIA |  |  |  | TIPO DE SOLOS
FURO | PROF. |  |  | REG. |  |  | LIMITES DE ATTERBERG |  |  | GRANULOMETRIA |  |  |  | IG | CLASS. |  |  | AMOSTRAS MOLDADAS |  |  |  | CLASSIFICAÇÃO VISUAL
| (cm) |  |  | N° |  |  | LL | LP | IP | % ACUMULADA QUE PASSA |  |  |  |  | HRB |  |  | den. Max | hot | CBR | EXP
[7 empty] | (%) | (%) | (%) | #4 | #10 | #40 | #200 |  |  |  |  | g/cm³ | (%) | (%) | (%)
1 | 0 | - | 15 | [18 empty] | SAIBRO | AMARELO
1 | 15 | - | 110 | 332 | - | 98 | 37.5 | 19,6 | 17,9 | 100 | 60,7 | 22,0 | 6,2 | 0 | A2 | - | 6 | 1939 | 11,3 | 10,33 |  | ARGILA | AMARELA, MARROM
2 | 0 | - | 10 | [18 empty] | SAIBRO | AMARELO
2 | 10 | - | 105 | 333 | - | 98 | 46.2 | 24,8 | 21,4 | 100 | 59,7 | 44,0 | 30,5 | 2 | A2 | - | 7 | 1820 | 16,3 | 9,35 |  | ARGILA | MARROM, CHUMBO
3 | 0 | - | 10 | [18 empty] | SAIBRO | AMARELO
3 | 10 | - | 110 | 334 | - | 98 | 45 | 25,2 | 19,8 | 100 | 59,6 | 46,2 | 32,7 | 2 | A2 | - | 7 | 1783 | 17,4 | 6,33 |  | ARGILA | MARROM, AMARELA
4 | 0 | - | 12 | [18 empty] | SAIBRO | AMARELO
4 | 12 | - | 100 | 335 | - | 98 | 43.4 | 24,2 | 19,2 | 100 | 55,3 | 44,0 | 34,5 | 2 | A2 | - | 7 | 1776 | 17,4 | 7,42 |  | ARGILA | MARROM
5 | 0 | - | 10 | [18 empty] | SAIBRO | AMARELO
5 | 10 | - | 110 | 336 | - | 98 | 42.8 | 24,5 | 18,3 | 100 | 63,5 | 35,7 | 16,7 | 0 | A2 | - | 7 | 1760 | 17,5 | 6,18 |  | ARGILA | AMARELA, CHUMBO
6 | 0 | - | 10 | [18 empty] | SAIBRO | AMARELO
6 | 10 | - | 80 | 350 | - | 98 | NP | NP | NP | 100 | 53,1 | 21,1 | 5,2 | 0 | A2 | - | 4 | 1981 | 8,7 | 13,30 | 0,65 | ARGILA ARENOSA | MARROM, AMARELA
6 | 80 | - | 120 | [18 empty] | ARGILA | MARROM
7 | 0 | - | 15 | [18 empty] | SAIBRO | AMARELO
7 | 15 | - | 85 | 351 | - | 98 | NP | NP | NP | 100 | 59,8 | 39,7 | 20,0 | 0 | A2 | - | 4 | 2005 | 9,7 | 12,98 | 0,63 | ARGILA | CINZA
7 | 85 | - | 115 | 352 | - | 98 | 33.8 | 17,6 | 16,2 | 100 | 64,8 | 47,4 | 32,6 | 1 | A2 | - | 6 | 1833 | 14,5 | 9,50 | 0,31 | ARGILA | AMARELA, CINZA
8 | 0 | - | 18 | [18 empty] | SAIBRO | AMARELO
8 | 18 | - | 85 | 353 | - | 98 | NP | NP | NP | 100 | 89,1 | 62,3 | 27,4 | 0 | A2 | - | 4 | 1959 | 10,6 | 11,74 | 0,12 | ARGILA | MARROM
8 | 85 | - | 100 | [18 empty] | ARGILA ARENOSA | CINZA, AMARELA
9 | 0 | - | 18 | [18 empty] | SAIBRO | AMARELO
9 | 18 | - | 100 | 431 | - | 99 | NP | NP | NP | 100 | 80,5 | 56,4 | 30,9 | 0 | A2 | - | 4 | 2106 | 8,8 | 18,2 | 0,1 | ARGILA ARENOSA | MARROM
10 | 0 | - | 13 | [18 empty] | SAIBRO | AMARELO
10 | 13 | - | 26 | [18 empty] | ARGILA | MARROM
10 | 26 | - | 100 | 432 | - | 99 | 36 | 20,2 | 15,8 | 100 | 64,6 | 52,4 | 38,1 | 3 | A6 |  |  | 1776 | 16,7 | 6,04 | 0,5 | ARGILA | CINZA
11 | 0 | - | 16 | [18 empty] | SAIBRO | AMARELO
11 | 16 | - | 28 | [18 empty] | ARGILA ARENOSA | AMARELA
11 | 28 | - | 37 | [18 empty] | ARGILA ARENOSA | MARROM
11 | 37 | - | 100 | 433 | - | 99 | NP | NP | NP | 100 | 86,5 | 70,0 | 28,4 | 0 | A2 | - | 4 | 2085 | 8,9 | 20,66 | 0,1 | ARGILA ARENOSA | CINZA
PREFEITURA MUNICIPAL DE PORTO ALEGRE
SECRETARIA MUNICIPAL DE OBRAS E VIAÇÃO
LABORATÓRIO DE SOLOS - EPO
INTERESSADO: |  |  |  | LPV/EPO
LOCAL: |  |  |  | ESTRADA SÃO CAETANO
TRECHO: |  |  |  | BECO DA BATALHA - CAMPO DE FUTEBOL / PARADA 38 / Nº 1957
DATA: |  |  |  | 1998-10-06
QUADRO RESUMO DE ENSAIOS
CARACTERIZAÇÃO | [17 empty] | ÍNDICE SUPORTE CALIFÓRNIA |  |  |  | TIPO DE SOLOS
FURO | PROF. |  |  | REG. |  |  | LIMITES DE ATTERBERG |  |  | GRANULOMETRIA |  |  |  | IG | CLASS. |  |  | AMOSTRAS MOLDADAS |  |  |  | CLASSIFICAÇÃO VISUAL
| (cm) |  |  | N° |  |  | LL | LP | IP | % ACUMULADA QUE PASSA |  |  |  |  | HRB |  |  | den. Max | hot | CBR | EXP
[7 empty] | (%) | (%) | (%) | #4 | #10 | #40 | #200 |  |  |  |  | g/cm³ | (%) | (%) | (%)
12 | 0 | - | 13 | [18 empty] | SAIBRO | AMARELO
12 | 13 | - | 37 | [18 empty] | ARGILA ARENOSA | MARROM
12 | 37 | - | 100 | 436 | - | 99 | NP | NP | NP | 100 | 87,9 | 65,8 | 31,3 | 0 | A2 | - | 4 | 2048 | 10,6 | 6,04 | 0 | ARGILA ARENOSA | CINZA
13 | 0 | - | 10 | [18 empty] | SAIBRO | AMARELO
13 | 10 | - | 28 | [18 empty] | ARGILA ARENOSA | MARROM
13 | 28 | - | 100 | 437 | - | 99 | NP | NP | NP | 100 | 91,9 | 66,2 | 33,2 | 0 | A2 | - | 4 | 2071 | 8,8 | 15,96 | 0 | ARGILA | MARROM
14 | 0 | - | 8 | [18 empty] | SAIBRO | AMARELO
14 | 8 | - | 27 | [18 empty] | ARGILA ARENOSA | MARROM
14 | 27 | - | 100 | 438 | - | 99 | 31.6 | 16,5 | 15,1 | 100 | 86,4 | 60,6 | 34,8 | 1 | A2 | - | 6 | 1853 | 15,6 | 7,92 | 0,2 | ARGILA | MARROM
15 | 0 | - | 14 | [18 empty] | SAIBRO | AMARELO
15 | 14 | - | 100 | 439 | - | 99 | NP | NP | NP | 100 | 89,2 | 58,2 | 27,9 | 0 | A2 | - | 4 | 2069 | 9,8 | 11,74 | 0,1 | ARGILA ARENOSA | MARROM
16 | 0 | - | 5 | [18 empty] | SAIBRO | AMARELO
16 | 5 | - | 100 | 440 | - | 99 | NP | NP | NP | 100 | 72,0 | 43,7 | 27,5 | 0 | A2 | - | 4 | 1771 | 17,4 | 8,86 | 0,4 | ARGILA | AMARELA
17 | 0 | - | 11 | [18 empty] | SAIBRO | AMARELO
17 | 11 | - | 100 | 441 | - | 99 | 27.9 | 13,6 | 14,3 | 100 | 84,4 | 62,5 | 32,9 | 1 | A2 | - | 6 | 1940 | 12,8 | 10,0 | 0,1 | ARGILA | MARROM
18 | 0 | - | 16 | [18 empty] | SAIBRO | AMARELO
18 | 16 | - | 100 | 442 | - | 99 | 33.6 | 18,5 | 15,1 | 100 | 81,2 | 55,8 | 26,7 | 0 | A2 | - | 6 | 1797 | 16,5 | 8,66 | 0,3 | ARGILA | VERMELHA, MARROM
19 | 0 | - | 12 | [18 empty] | SAIBRO | AMARELO
19 | 12 | - | 100 | 443 | - | 99 | NP | NP | NP | 100 | 87,0 | 55,7 | 34,3 | 0 | A2 | - | 4 | 1602 | 24,3 | 7,27 | 0,6 | ARGILA | VERMELHA, AMARELA
20 | 0 | - | 13 | [18 empty] | SAIBRO | AMARELO
20 | 13 | - | 100 | 444 | - | 99 | NP | NP | NP | 100 | 74,6 | 37,6 | 24,1 | 0 | A2 | - | 4 | 1722 | 16,4 | 8,66 | 2,1 | ARGILA | AMARELA
21 | 0 | - | 26 | [18 empty] | SAIBRO | AMARELO
21 | 26 | - | 100 | 445 | - | 99 | NP | NP | NP | 100 | 69,4 | 31,8 | 15,1 | 0 | A2 | - | 4 | 1740 | 19,3 | 7,42 | 2,2 | ARGILA | AMARELA, CHUMBO
22 | 0 | - | 34 | [18 empty] | SAIBRO | AMARELO
22 | 34 | - | 100 | 446 | - | 99 | NP | NP | NP | 100 | 77,5 | 48,5 | 25,1 | 0 | A2 | - | 4 | 1986 | 8,7 | 18,97 | 0,2 | ARGILA ARENOSA | CINZA