## dens de campo - cilindro
Logradouro: Rua São Domingos
|  |  | Trecho: Da Rua Bom Jesus até o final |  | Pág. 1/1
Período: 17/01/04
DENSIDADE DE CAMPO - MÉTODO CILINDRO CORTANTE
RESULTADOS
Registro nº | s/n | s/n | s/n | s/n
Densidade aparente média | 1721 | 1865 | 1663 | 1794
Densidade Máxima do E. Compactação (g/cm3) | 1808 | 1897 | 1800 | 1855
Grau Compactação (%) | 95,2 | 98,3 | 92,4 | 96,7
DADOS DE CAMPO
Furo | ST-01 | ST-03 | ST-05 | ST-07
Posição | Eixo | LE | Eixo | LD
Estaca | 0+010 | 0+050 | 0+100 | 0+140
Espessura da Camada (cm) | 22-120 | 45-230 | 60-180 | 25-130
Nº da camada | 2ª | 2ª | 3ª | 2ª
DETERMINAÇÃO DE DENSIDADE
Cilindro nº | 3 | 3 | 3 | 3
Peso do solo úmido + cilindro (g)
Peso do cilindro (g)
Peso solo úmido (g) | 1891 | 2010 | 1817 | 1872
Volume do cilindro (cm³) | 922 | 922 | 922 | 922
Dens. aparente úmida (g/cm³) | 2051 | 2180 | 1970 | 2030
Dens. aparente seca (g/cm³) | 1721 | 1865 | 1663 | 1794
Densidade média (g/cm3)
DETERMINAÇÃO DA UMIDADE
Cápsula nº | 370 | 318 | 206 | 98
Peso solo úmido + cápsula (g) | 132,01 | 122,55 | 114,16 | 90,57
Peso solo seco + cápsula (g) | 116,04 | 109,21 | 100,22 | 83,47
Peso da água (g) | #VALUE! | #VALUE! | #VALUE! | #VALUE!
Peso da cápsula (g) | 32,85 | 30.24 | 24.8 | 29.66
Peso solo seco (g) | #VALUE! | #VALUE! | #VALUE! | #VALUE!
Umidade em percentagem | #VALUE! | #VALUE! | #VALUE! | #VALUE!
Umidade média
ACL ASSESSORIA & CONSULTORIA LTDA

## umidade natural
Logradouro: Rua São Domingos
|  |  | Trecho: Da Rua Bom Jesus até o final |  |  |  |  | Pág. 1/1
Período: 17/01/04
DETERMINAÇÃO DO TEOR DE UMIDADE NATURAL
DADOS DE CAMPO
Furo | ST-01 | ST-02 | ST-04 | ST-05 | ST-06 | ST-07 | ST-08
Estaca | 0+010 | 0+030 | 0+075 | 0+100 | 0+125 | 0+140 | 0+160
Posição | Eixo | LD | LD | Eixo | LE | LD | Eixo
Espessura da Camada (cm) | 120-220 | 25-230 | 170-250 | 20-60 | 120-200 | 130-200 | 110-200
Nº da camada | bar: ST-01 to ST-08
DETERMINAÇÃO DA UMIDADE
Cápsula nº | 107 | 79 | 227 | 130 | 193 | 115 | 94
Peso solo úmido + cápsula (g) | 109,79 | 86,82 | 134,23 | 111,59 | 107,53 | 107,85 | 107,07
Peso solo seco + cápsula (g) | 98,55 | 76,73 | 112,04 | 101,24 | 95,80 | 94,79 | 95,18
Peso da água (g) | #VALUE! | #VALUE! | #VALUE! | #VALUE! | #VALUE! | #VALUE! | #VALUE!
Peso da cápsula (g) | 24.06 | 19.37 | 30.45 | 36.61 | 37.43 | 28.81 | 30.54
Peso solo seco (g) | #VALUE! | #VALUE! | #VALUE! | #VALUE! | #VALUE! | #VALUE! | #VALUE!
Umidade em percentagem | #VALUE! | #VALUE! | #VALUE! | #VALUE! | #VALUE! | #VALUE! | #VALUE!
Umidade média
DETERMINAÇÃO DO TEOR DE UMIDADE NATURAL
DADOS DE CAMPO
Furo
Estaca
Posição
Espessura da Camada (cm)
Nº da camada
DETERMINAÇÃO DA UMIDADE
Cápsula nº
Peso solo úmido + cápsula (g)
Peso solo seco + cápsula (g)
Peso da água (g)
Peso da cápsula (g)
Peso solo seco (g)
Umidade em percentagem
Umidade média
ACL ASSESSORIA & CONSULTORIA LTDA