## Plan1
[11 empty] | PLANILHA RESUMO DOS ENSAIOS DE LABORATÓRIO | [14 empty] | Data: 27/01/04
[11 empty] | Logradouro: Rua Luiz Otávio Trecho: Da estrada do Rincão até Est. Otávio Frasca | [14 empty] | LOTE 2 - Região Glória
LOCAL DE SONDAGEM |  |  | PROF. | NA (m) | A N A L I S E G R A N U L O M E T R I C A | [9 empty] | Ens. Fis. |  | Classific. |  | Compactação |  | I. S. C. |  |  |  | T I P O S D E S O L O S
Estaca | FURO | POSIÇÃO | (m) |  | 2" | 1" | 3/4" | 3/8" | n4 | n10 | n20 | n40 | n60 | n200 | LL | IP | IG | HRB | Dmax | Hot | h | dens. | exp. | ISC | Classificacao AASHTO | Classificacao Visual
0+010 | ST-01 | Eixo | 0,00-0,23 | [22 empty] | Revestimento Primário
|  |  | 0,23-1,30 |  |  |  |  | 100 | 99.6 | 93,7 | 85,8 | 67,3 | 55,7 | 36,5 | 22 | 12 | 1 | A-6 | 2040 | 8.8 | 8.1 | 2021 | 0 | 22 | ARGILA ARENOSA | Argila Arenosa marroma escura
|  |  | 0,30-2,00 | 1.8 |  |  | 100 | 99,5 | 97,3 | 83,8 | 75,1 | 68 | 62.9 | 53.4 | 44 | 17 | 7 | A-7-6 | 1788 | 15 | 15.1 | 1759 | 0.6 | 10 | ARGILA ARENOSA | Argila Arenosa Variegada
40 | ST-02 | LD | 0,00-0,20 |  | Amostra não coletada | [20 empty] | Revestimento Primário
|  |  | 0,20-1,60 | [22 empty] | Argila Arenosa marrom
|  |  | 1,60-2,00 | seco | [21 empty] | Argila Arenosa Variegada
60 | ST-03 | LE | 0,00-0,20 | [22 empty] | Revestimento Primário
|  |  | 0,20-0,60 |  |  |  |  | 100 | 97.7 | 82,6 | 72,7 | 64,8 | 58,9 | 48,1 | 40 | 17 | 5 | A-6 | 1800 | 13.9 | 13.9 | 1783 | 0.2 | 13 | ARGILA ARENOSA | Argila Arenosa marrom
|  |  | 0,60-2,00 | seco |  |  |  | 100 | 98,8 | 90,0 | 80,4 | 72,2 | 66,0 | 56,9 | 45 | 20 | 9 | A-7-6 | 1757 | 16.3 | 16.3 | 1760 | 0.1 | 16 | ARGILA ARENOSA | Argila Arenosa Vermelha
80 | ST-04 | LD | 0,00-0,20 |  | Amostra não coletada | [20 empty] | Revestimento Primário
|  |  | 0,20-1,80 | [22 empty] | Argila Arenosa marrom
|  |  | 1,80-2,00 | seco | [21 empty] | Argila Arenosa Variegada
105 | ST-05 | Eixo | 0,00-0,22 | [22 empty] | Revestimento Primário
|  |  | 0,22-1,10 |  |  |  | 100 | 99.1 | 96.7 | 88,7 | 78,4 | 63,1 | 54,4 | 37,9 | 45 | 15 | 2 | A-7-5 | 1688 | 18.4 | 18.6 | 1658 | 0.3 | 8 | ARGILA ARENOSA | Argila Arenosa marrom escura
|  |  | 1,10-2,00 | seco |  |  |  | 100 | 97,1 | 82,5 | 75,5 | 69,0 | 65,6 | 57,0 | 47 | 23 | 10 | A-7-6 | 1762 | 15.7 | 15.8 | 1743 | 0.4 | 16 | ARGILA ARENOSA | Argila Arenosa Variegada
125 | ST-06 | LE | 0,00-0,23 |  | Amostra não coletada | [20 empty] | Revestimento Primário
|  |  | 0,23-1,50 | [22 empty] | Argila Arenosa marrom escura
|  |  | 1,50-2,00 | 2 | [21 empty] | Argila Arenosa Variegada
150 | ST-07 | LD | 0,00-0,25 | [22 empty] | Revestimento Primário
|  |  | 0,25-1,30 |  |  |  |  | 100 | 99.1 | 93,2 | 77,7 | 56,8 | 45,4 | 30,8 | 18 | 7 | 0 | A-2-4 | 1988 | 6.9 | 6.6 | 1964 | 0 | 16 | AREIA SILTOSA | Argila Arenosa marrom escura
|  |  | 1,30-2,00 | 1.8 |  |  |  | 100 | 98.3 | 90.1 | 76.9 | 64.2 | 56.8 | 47.1 | 35 | 15 | 4 | A-6 | 1850 | 12.2 | 12.2 | 1840 | 0.2 | 19 | ARGILA ARENOSA | Argila Arenosa Variegada
175 | ST-08 | LE | 0,00-0,21 |  | Amostra não coletada | [20 empty] | Revestimento primário
|  |  | 0,21-1,45 | [22 empty] | Argila Arenosa marrom escura
|  |  | 1,45-2,00 | 2 | [21 empty] | Argila Arenosa Variegada
0+200 | ST-09 | Eixo | 0,00-0,22 | [22 empty] | Revestimento primário
|  |  | 0,22-1,50 |  |  |  |  | 100 | 98,3 | 87,8 | 77,7 | 61,8 | 51,5 | 36,2 | 24 | 15 | 1 | A-6 | 1915 | 8.5 | 8.6 | 1911 | 0.6 | 11 | ARGILA ARENOSA | Argila Arenosa marrom escura
|  |  | 1,50-2,00 | seco |  |  | 100 | 99.3 | 97,9 | 91,0 | 81,9 | 63,7 | 53,2 | 42,6 | 37 | 17 | 4 | A-6 | 1857 | 13.6 | 14.1 | 1832 | 0.3 | 10 | ARGILA ARENOSA | Argila Arenosa Variegada
0+225 | ST-10 | LD | 0,00-0,23 |  | Amostra não coletada | [20 empty] | Revestimento primário
|  |  | 0,23-1,70 | [22 empty] | Argila Arenosa marrom
|  |  | 1,70-2,00 | seco | [21 empty] | Argila Arenosa Variegada
0+250 | ST-11 | LE | 0,00-0,22 | [22 empty] | Revestimento primário
|  |  | 0,22-2,00 | seco |  |  |  | 100 | 98.9 | 89.4 | 80.2 | 70 | 62.9 | 52.3 | 42 | 21 | 8 | A-7-6 | 1750 | 15.9 | 15.9 | 1726 | 0.2 | 14 | ARGILA ARENOSA | Argila Arenosa marrom
0+275 | ST-12 | LD | 0,00-0,18 |  | Amostra não coletada | [20 empty] | Revestimento primário
|  |  | 0,18-2,00 | seco | [21 empty] | Argila Arenosa marrom
0+300 | ST-13 | Eixo | 0,00-0,20 | [22 empty] | Revestimento primário
|  |  | 0,20-0,80 |  |  |  |  | 100 | 98.3 | 86,2 | 78,4 | 64,7 | 54,3 | 38,8 | 29 | 14 | 2 | A-6 | 1901 | 11 | 11.6 | 1884 | 0.1 | 17 | ARGILA ARENOSA | Argila Arenosa preta
|  |  | 0,80-2,00 | seco |  |  |  | 100 | 98,6 | 85,8 | 76,7 | 69,1 | 64,1 | 56,7 | 45 | 19 | 8 | A-7-6 | 1674 | 18.7 | 18.7 | 1658 | 0.5 | 13 | ARGILA ARENOSA | Argila Arenosa Variegada
0+325 | ST-14 | LE | 0,00-0,20 |  | Amostra não coletada | [20 empty] | Revestimento primário
|  |  | 0,20-1,10 | [22 empty] | Argila Arenosa marrom
|  |  | 1,10-2,00 | seco | [21 empty] | Argila Arenosa Variegada
0+350 | ST-15 | LD | 0,00-0,20 | [22 empty] | Revestimento primário
|  |  | 0,20-2,00 | 1.2 |  |  | 100 | 99,6 | 95,8 | 80,2 | 69,9 | 57,2 | 47,6 | 34,5 | 32 | 13 | 1 | A-2-6 | 1836 | 12.9 | 12.9 | 1842 | 0.7 | 15 | AREIA ARGILOSA | Argila Arenosa cinza
0+375 | ST-16 | LE | 0,00-0,20 |  | Amostra não coletada | [20 empty] | Revestimento primário
|  |  | 0,20-2,00 | 0.8 | [21 empty] | Argila Arenosa variegada
0+400 | ST-17 | Eixo | 0,00-0,28 | [22 empty] | Revestimento primário
|  |  | 0,28-2,00 | 1.3 |  |  | 100 | 99,8 | 97,6 | 90,3 | 79,2 | 63,6 | 54,3 | 42,8 | 31 | 15 | 3 | A-6 | 1827 | 12.9 | 13 | 1817 | 0.2 | 15 | ARGILA ARENOSA | Argila Arenosa cinza
425 | ST-18 | LD | 0,00-0,26 |  | Amostra não coletada | [20 empty] | Revestimento primário
|  |  | 0,26-2,00 | 1.3 | [21 empty] | Argila Arenosa variegada
450 | ST-19 | LE | 0,00-0,20 | [22 empty] | Revestimento primário
|  |  | 0,20-0,90 |  |  |  |  | 100 | 96,8 | 72,9 | 62,6 | 56,8 | 52,7 | 45,0 | 43 | 16 | 4 | A-7-6 | 1760 | 15.8 | 16.2 | 1735 | 0.1 | 10 | ARGILA ARENOSA | Argila Arenosa marrom
|  |  | 0,90-2,00 | 2 |  |  |  | 100 | 97,4 | 81,4 | 76,5 | 70,6 | 69,6 | 58,6 | 47 | 16 | 8 | A-7-5 | 1725 | 17.3 | 17.3 | 1704 | 0.3 | 14 | ARGILA ARENOSA | Argila Arenosa Variegada
475 | ST-20 | LD | 0,00-0,28 |  | Amostra não coletada | [20 empty] | Revestimento primário
|  |  | 0,28-1,00 | [22 empty] | Argila Arenosa cinza
|  |  | 1,00-2,00 | 1.9 | [21 empty] | Argila Arenosa Variegada
500 | ST-21 | Eixo | 0,00-0,24 | [22 empty] | Revestimento primário
|  |  | 0,24-1,00 |  |  |  |  | 100 | 93,9 | 78,9 | 69,9 | 58,9 | 45,9 | 31,2 | 27 | 10 | 0 | A-2-4 | 1990 | 7.8 | 7.6 | 1984 | 0.1 | 24 | AREIA SILTOSA | Argila Arenosa preta
|  |  | 1,00-2,00 | seco |  |  |  | 100 | 96,4 | 84,0 | 74,2 | 60,7 | 52,0 | 36,8 | 20 | 11 | 1 | A-6 | 1938 | 9.2 | 8.6 | 1961 | 0.2 | 22 | ARGILA ARENOSA | Argila Arenosa cinza e amarela
525 | ST-22 | LE | 0,00-0,28 |  | Amostra não coletada | [20 empty] | Revestimento primário
|  |  | 0,28-1,20 | [22 empty] | Argila Arenosa preta
|  |  | 1,20-2,00 | seco | [21 empty] | Argila Arenosa variegada
550 | ST-23 | LD | 0,00-0,30 | [22 empty] | Revestimento primário
|  |  | 0,30-0,90 |  |  |  |  | 100 | 98,9 | 94,7 | 84,8 | 71,4 | 62,6 | 47,3 | 27 | 11 | 3 | A-6 | 1870 | 12.5 | 12.5 | 1842 | 0.1 | 15 | ARGILA ARENOSA | Argila Arenosa preta
|  |  | 0,90-2,00 | seco |  |  |  | 100 | 97,2 | 85,8 | 77,1 | 67,2 | 61,3 | 48,2 | 29 | 9 | 3 | A-4 | 1908 | 11.2 | 11 | 1882 | 0.6 | 7 | SILTE ARENOSO | Silte arenoso cinza
575 | ST-24 | LE | 0,00-0,25 |  | Amostra não coletada | [20 empty] | Revestimento primário
|  |  | 0,25-1,10 | [22 empty] | Argila Arenosa marrom
|  |  | 1,10-2,00 | 2 | [21 empty] | Argila Arenosa Variegada
600 | ST-25 | Eixo | 0,00-0,24 | [22 empty] | Revestimento primário
|  |  | 0,24-0,80 |  |  |  |  | 100 | 97,7 | 85,7 | 72,9 | 60,6 | 52,9 | 40,9 | 26 | 11 | 1 | A-6 | 2047 | 9.7 | 9.6 | 2024 | 0.2 | 19 | ARGILA ARENOSA | Argila Arenosa marrom escura
|  |  | 0,80-2,00 | 2 |  |  |  | 100 | 97,4 | 89,4 | 76,9 | 62,2 | 53,2 | 41,8 | 19 | 11 | 2 | A-6 | 1965 | 8.8 | 8.7 | 1957 | 0 | 19 | ARGILA ARENOSA | Argila Arenosa Variegada
625 | ST-26 | LD | 0,00-0,27 |  | Amostra não coletada | [20 empty] | Revestimento primário
|  |  | 0,27-1,00 | [22 empty] | Argila Arenosa preta
|  |  | 1,00-2,00 | 2 | [21 empty] | Argila Arenosa Variegada
650 | ST-27 | LE | 0,00-0,25 | [22 empty] | Revestimento primário
|  |  | 0,25-1,00 |  |  |  |  | 100 | 99,1 | 90,7 | 83,3 | 75,1 | 70,1 | 58,8 | 20 | 11 | 5 | A-6 | 2011 | 9.5 | 9.9 | 2000 | 0.1 | 20 | ARGILA ARENOSA | Argila Arenosa marrom escura
|  |  | 1,00-1,30 | seco |  |  |  | 100 | 96,8 | 82,5 | 69,9 | 52,1 | 41,9 | 29,4 | NP | NP | 0 | A-2-4 | 2050 | 7.4 | 7.2 | 2040 | 0.5 | 21 | AREIA SILTOSA | Silte arenoso cinza
680 | ST-28 | LD | 0,00-0,27 |  | Amostra não coletada | [20 empty] | Revestimento primário
|  |  | 0,27-1,20 | [22 empty] | Argila Arenosa marrom
|  |  | 0,20-2,00 | seco | [21 empty] | Argila Arenosa Variegada
ACL ASSESSORIA & CONSULTORIA LTDA