## GERAL.XLS
3.4 - PLANILHA DE ENSAIOS
INTERESSADO: |  |  | E. P. O. | [7 empty] | TRECHO: |  | do asfalto até o fim da rua
LOCAL: |  |  | Rua Marcírio da S. Barbosa | [7 empty] | DATA: |  | 02/12/99
QUADRO RESUMO DE ENSAIOS
CARACTERIZAÇÃO | [11 empty] | ÍNDICE SUPORTE CALIFÓRNIA |  |  |  | TIPO DE SOLO
FURO | PROF. | REG. | LIMITES DE ATTERBERG |  |  | GRANULOMETRIA |  |  |  | IG | CLASS. | AMOSTRAS MOLDADAS |  |  |  | CLASSIFICAÇÃO
| (cm) | Nº | LL (%) | LP (%) | IP (%) | 4 | 10 | 40 | 200 |  | HRB | Den. Max. (g/cm3) | hot (%) | CBR (%) | EXP (%) | VISUAL
1 | 0-67 | [14 empty] | SAIBRO COM ATERRO DE BRITA
1 | 67-110 | 565/99 | NP | NP | NP | 100 | 61.5 | 38.8 | 22.5 | 0 | A2-4 | 1951 | 8.8 | 13.1 | 0.3 | ARGILA - CINZA E AMARELA
2 | 0-32 | [14 empty] | SAIBRO COM ATERRO
2 | 32-100 | 566/99 | NP | NP | NP | 100 | 49.7 | 22.9 | 7.8 | 0 | A2-4 | 2025 | 7.7 | 16.2 | 0.2 | ARGILA ARENOSA - AMARELA
3 | 0-51 | [14 empty] | ATERRO COM PEDRAS, LIXO
3 | 51-88 | 95/02 | NP | NP | NP | 100 | 85.1 | 65.6 | 39.9 | 0 | A4 | 2064 | 9.6 | 11.1 | 0.3 | ARGILA - CINZA
3 | 88-... | [14 empty] | LENÇOL FREÁTICO
3.4 - PLANILHA DE ENSAIOS
INTERESSADO: |  |  | E. P. O. | [7 empty] | TRECHO:
LOCAL: | [10 empty] | DATA:
QUADRO RESUMO DE ENSAIOS
CARACTERIZAÇÃO | [11 empty] | ÍNDICE SUPORTE CALIFÓRNIA |  |  |  | TIPO DE SOLO
FURO | PROF. | REG. | LIMITES DE ATTERBERG |  |  | GRANULOMETRIA |  |  |  | IG | CLASS. | AMOSTRAS MOLDADAS |  |  |  | CLASSIFICAÇÃO
| (cm) | Nº | LL (%) | LP (%) | IP (%) | 4 | 10 | 40 | 200 |  | HRB | Den. Max. (g/cm3) | hot (%) | CBR (%) | EXP (%) | VISUAL