## GERAL.XLS
3.4 - PLANILHA DE ENSAIOS
INTERESSADO: |  |  | E. P. O. | [7 empty] | TRECHO: |  | Toda a extensão
LOCAL: |  |  | Rua Pedro Aniceto de Souza | [7 empty] | DATA: |  | 01/12/99
QUADRO RESUMO DE ENSAIOS
CARACTERIZAÇÃO | [11 empty] | ÍNDICE SUPORTE CALIFÓRNIA |  |  |  | TIPO DE SOLO
FURO | PROF. | REG. | LIMITES DE ATTERBERG |  |  | GRANULOMETRIA |  |  |  | IG | CLASS. | AMOSTRAS MOLDADAS |  |  |  | CLASSIFICAÇÃO
| (cm) | Nº | LL (%) | LP (%) | IP (%) | 4 | 10 | 40 | 200 |  | HRB | Den. Max. (g/cm3) | hot (%) | CBR (%) | EXP (%) | VISUAL
1 | 0-24 | [14 empty] | ARGILA C/ ATERRO - MARROM
1 | 24-100 | 554-99 | NP | NP | NP | 100 | 69.3 | 46.3 | 27.1 | 0 | A-2-4 | 1976 | 10 | 16.2 | 0.2 | ARGILA SILTOSA - CINZA
2 | 0-12 | [14 empty] | SAIBRO C/ ATERRO - AMARELO
2 | 12-26 | [14 empty] | ARGILA - AMARELO
2 | 26-100 | 555-99 | NP | NP | NP | 100 | 73.1 | 56.4 | 30.9 | 0 | A-2-4 | 2003 | 9 | 17.7 | 0.2 | ARGILA SILTOSA - CINZA
3 | 0-14 | [14 empty] | SAIBRO C/ ATERRO - AMARELO
3 | 14-100 | 556-99 | NP | NP | NP | 100 | 75.7 | 61.6 | 39.2 | 0 | A4 | 1941 | 10.2 | 14.6 | 0.2 | ARGILA SILTOSA - CINZA
4 | 0-17 | [14 empty] | SAIBRO - AMARELO
4 | 17-100 | 560-99 | NP | NP | NP | 100 | 68.9 | 52.6 | 28.6 | 0 | A-2-4 | 1985 | 10.3 | 12.8 | 0.1 | ARGILA - MARROM
5 | 0-16 | [14 empty] | SAIBRO - AMARELO
5 | 16-38 | [14 empty] | ARGILA - MARROM
5 | 38-100 | 561-99 | NP | NP | NP | 100 | 78.6 | 60 | 33.8 | 0 | A-2-4 | 1921 | 12.5 | 11.3 | 0.1 | ARGILA - CINZA
6 | 0-14 | [14 empty] | SAIBRO C/ ATERRO - AMARELO
6 | 14-34 | [14 empty] | ARGILA - MARROM
6 | 34-100 | 562-99 | NP | NP | NP | 100 | 76 | 58.7 | 39.7 | 0 | A4 | 1931 | 11.3 | 11.9 | 0.1 | ARGILA - CINZA
3.4 - PLANILHA DE ENSAIOS
INTERESSADO: |  |  | E. P. O. | [7 empty] | TRECHO:
LOCAL: | [10 empty] | DATA:
QUADRO RESUMO DE ENSAIOS
CARACTERIZAÇÃO | [11 empty] | ÍNDICE SUPORTE CALIFÓRNIA |  |  |  | TIPO DE SOLO
FURO | PROF. | REG. | LIMITES DE ATTERBERG |  |  | GRANULOMETRIA |  |  |  | IG | CLASS. | AMOSTRAS MOLDADAS |  |  |  | CLASSIFICAÇÃO
| (cm) | Nº | LL (%) | LP (%) | IP (%) | 4 | 10 | 40 | 200 |  | HRB | Den. Max. (g/cm3) | hot (%) | CBR (%) | EXP (%) | VISUAL