## GERAL.XLS
3.4 - PLANILHA DE ENSAIOS
INTERESSADO: |  |  | E. P. O. | [7 empty] | TRECHO: |  | A partir da Rua 9 até 90m além
LOCAL: |  |  | ACESSO "190" - VILA PARQUE DOS MAIAS II | [7 empty] | DATA: |  | 20/06/2000
QUADRO RESUMO DE ENSAIOS
CARACTERIZAÇÃO | [11 empty] | ÍNDICE SUPORTE CALIFÓRNIA |  |  |  | TIPO DE SOLO
FURO | PROF. | REG. | LIMITES DE ATTERBERG |  |  | GRANULOMETRIA |  |  |  | IG | CLASS. | AMOSTRAS MOLDADAS |  |  |  | CLASSIFICAÇÃO
| (cm) | Nº | LL (%) | LP (%) | IP (%) | 4 | 10 | 40 | 200 |  | HRB | Den. Max. (g/cm3) | hot (%) | CBR (%) | EXP (%) | VISUAL
1 | 0-3 | [14 empty] | REVESTIMENTO PRIMÁRIO (SAIBRO)
1 | 3-150 |  | 26 | 15 | 11 | 99.8 | 97.1 | 77.3 | 48 | 3 | A6 | 1906 | 10.9 | 12.5 | 0.23 | ARGILA ARENOSA-MARROM
2 | 0-5 | [14 empty] | REVESTIMENTO PRIMÁRIO (SAIBRO)
2 | 5-150 |  | 30 | 16 | 14 | 97 | 93.1 | 70 | 47.5 | 4 | A6 | 1889 | 14.1 | 5.5 | 0.32 | ARGILA ARENOSA-ROSA VARIEGADA
3.4 - PLANILHA DE ENSAIOS
INTERESSADO: |  |  | E. P. O. | [7 empty] | TRECHO: |  | Toda a extensão
LOCAL: |  |  | Rua "1" - Vila União Leste - Bairro Sarandi | [7 empty] | DATA: |  | 15/05/00
QUADRO RESUMO DE ENSAIOS
CARACTERIZAÇÃO | [11 empty] | ÍNDICE SUPORTE CALIFÓRNIA |  |  |  | TIPO DE SOLO
FURO | PROF. | REG. | LIMITES DE ATTERBERG |  |  | GRANULOMETRIA |  |  |  | IG | CLASS. | AMOSTRAS MOLDADAS |  |  |  | CLASSIFICAÇÃO
| (cm) | Nº | LL (%) | LP (%) | IP (%) | 4 | 10 | 40 | 200 |  | HRB | Den. Max. (g/cm3) | hot (%) | CBR (%) | EXP (%) | VISUAL
8 | 0-35 |  | 26 | 16 | 10 | 73.3 | 55.1 | 29.8 | 12.4 | 0 | A2-4 | 1990 | 9.7 | 27.1 | 0.09 | SAIBRO COM CALIÇA-MARROM
8 | 35-150 |  | 38 | 22 | 16 | 97.1 | 95.1 | 79.2 | 65.7 | 9 | A6 | 1465 | 23.6 | 7.8 | 1.09 | ARGILA - CINZA ESCURA