## GERAL.XLS
3.4 - PLANILHA DE ENSAIOS
INTERESSADO: |  |  | E. P. O. | [7 empty] | TRECHO: |  | da Av. Ipiranga até a Rua Nelson Duarte Brochado
LOCAL: |  |  | RUA LÍCIO CAVALHEIRO + RUA "F" + RUA "B" | [7 empty] | DATA:
QUADRO RESUMO DE ENSAIOS
CARACTERIZAÇÃO | [11 empty] | ÍNDICE SUPORTE CALIFÓRNIA |  |  |  | TIPO DE SOLO
FURO | PROF. (cm) | REG. Nº | LIMITES DE ATTERBERG |  |  | GRANULOMETRIA |  |  |  | IG | CLASS.HRB | AMOSTRAS MOLDADAS |  |  |  | CLASSIFICAÇÃO
|  |  | LL (%) | LP (%) | IP (%) | 4 | 10 | 40 | 200 |  |  | Den. Max. (g/cm3) | hot (%) | CBR (%) | EXP (%) | VISUAL
RUA LÍCIO CAVALHEIRO
1 | 00-26 | [14 empty] | SAIBRO COM ATERRO
1 | 26-100 | 199-00 | NP | NP | NP | 100 | 86.6 | 55.7 | 20.6 | 0 | A2-4 | 1930 | 8.8 | 14.96 | 0.2 | ARGILA MARROM
2 | 00-34 | [14 empty] | SAIBRO COM ATERRO
2 | 34-100 | 120-00 | NP | NP | NP | 100 | 58.5 | 25.3 | 9.6 | 0 | A2-4 | 2001 | 8.7 | 17.32 | 0.15 | ARGILA ARENOSA MARROM
3 | 00-12 | [14 empty] | SAIBRO AMARELO
3 | 12-100 | 121-00 | NP | NP | NP | 100 | 64.2 | 29 | 10.6 | 0 | A2-4 | 1970 | 8.7 | 16.53 | 0.14 | ARGILA ARENOSA MARROM
4 | 00-08 | [14 empty] | SAIBRO AMARELO
4 | 08-38 | [14 empty] | ARGILA COM ATERRO
4 | 38-100 | 122-00 | NP | NP | NP | 100 | 57.8 | 22 | 6 | 0 | A2-4 | 1950 | 8.6 | 19.88 | 0.16 | ARGILA ARENOSA CINZA
RUA "F"
1 | 00-12 | [14 empty] | SAIBRO ROSA
1 | 12-30 | [14 empty] | ATERRO COM BRITA E TIJOLOS
1 | 30-100 | 252-96 | NP | NP | NP | 100 | 67.7 | 48 | 29 | 0 | A2-4 | 1981 | 9.2 | 12.04 | 0.2 | ARGILA MESCLADA MARROM, AMARELO E CINZA
2 | 00-18 | [14 empty] | SAIBRO AMARELO
2 | 18-100 | 253-96 | NP | NP | NP | 100 | 57 | 27 | 11.5 | 0 | A2-4 | 1941 | 9 | 11.43 | 0.09 | ARGILA ARENOSA MARROM
3.4 - PLANILHA DE ENSAIOS
INTERESSADO: |  |  | E. P. O. | [7 empty] | TRECHO: |  | da Av. Ipiranga até a Rua Nelson Duarte Brochado
LOCAL: |  |  | RUA LÍCIO CAVALHEIRO + RUA "F" + RUA "B" | [7 empty] | DATA:
QUADRO RESUMO DE ENSAIOS
CARACTERIZAÇÃO | [11 empty] | ÍNDICE SUPORTE CALIFÓRNIA |  |  |  | TIPO DE SOLO
FURO | PROF. (cm) | REG. Nº | LIMITES DE ATTERBERG |  |  | GRANULOMETRIA |  |  |  | IG | CLASS.HRB | AMOSTRAS MOLDADAS |  |  |  | CLASSIFICAÇÃO
|  |  | LL (%) | LP (%) | IP (%) | 4 | 10 | 40 | 200 |  |  | Den. Max. (g/cm3) | hot (%) | CBR (%) | EXP (%) | VISUAL
3 | 00-12 | [14 empty] | SAIBRO AMARELO
3 | 12-100 | 266-96 | NP | NP | NP | 100 | 58.4 | 32.1 | 8.7 | 0 | A2-4 | 1996 | 8.7 | 13.61 | 0.13 | ARGILA MARROM
RUA "B"
1 | 00-15 | [14 empty] | SAIBRO AMARELO
1 | 15-100 | 267-96 | NP | NP | NP | 100 | 65.9 | 28.1 | 1.4 | 0 | A2-4 | 1926 | 8.5 | 14.01 | 0.05 | ARGILA ARENOSA CINZA
2 | 00-10 | [14 empty] | SAIBRO AMARELO
2 | 10-26 | [14 empty] | ATERRO DE OBRA
2 | 26-100 | 268-96 | NP | NP | NP | 100 | 70.4 | 30.5 | 7.5 | 0 | A2-4 | 2006 | 8 | 14.64 | 0.1 | ARGILA MESCLADA MARROM E AMARELO
3 | 0-12 | [14 empty] | SAIBRO AMARELO
3 | 12-23 | [14 empty] | ATERRO DE OBRA
3 | 23-100 | 269-96 | NP | NP | NP | 100 | 65.9 | 31.4 | 7.5 | 0 | A2-4 | 2009 | 8.6 | 16.06 | 0.06 | ARGILA MESCLADA CINZA E CHUMBO