## SUBLEITO
LOCAL DA SONDAGEM |  |  |  |  | ANÁLISE GRANULOMÉTRICA | [9 empty] | ENSAIOS |  |  | CLASSIFI- |  | COMPACTAÇÃO |  | ISC |  |  |  | TIPO DE SOLO
[15 empty] | FÍSICOS |  |  | CAÇÃO |  | AASHTO
Nº | Estaca | Posi-ção | Profundida-de (cm) | Prof. NA (m) | 2" | 1" | 3/4" | 3/8" | Nº 4 | Nº 10 | Nº 20 | Nº 40 | Nº 60 | Nº 200 | LL (%) | LP (%) | IP (%) | IG | HRB | D. Máx | H Ot. | H | Dens. | Exp. | ISC | Classificação visual
1 |  |  | 00-20 | [22 empty] | aterro c/ brita e tijolos div. diametros
1 |  |  | 20-36 | [22 empty] | argila marrom
1 |  |  | 36-100 | [5 empty] | 100 | 57.3 |  | 37.2 |  | 26 | NP | NP | NP | 0 | A 2-4 | 1971 | 10.2 |  |  | 0.1 | 9.35 | argila siltosa amarela-marrom-chumbo
2 |  |  | 00-20 | [22 empty] | aterro de obra c/ pedras tijolos div. diametros
2 |  |  | 20-100 | [5 empty] | 100 | 61.8 |  | 37.1 |  | 19.1 | NP | NP | NP | 0 | A 2-4 | 1985 | 10.2 |  |  | 0.13 | 11.58 | argila marrom-chumbo
3 |  |  | 00-05 | [22 empty] | saibro amarelo
3 |  |  | 05-21 | [22 empty] | argila marrom
3 |  |  | 21-100 | [5 empty] | 100 | 60.9 |  | 28.8 |  | 12.3 | NP | NP | NP | 0 | A 2-4 | 2045 | 9.2 |  |  | 0.06 | 15.49 | argila arenosa-chumbo
4 |  |  | 00-05 | [22 empty] | saibro amarelo
4 |  |  | 05-100 | [5 empty] | 100 | 71.7 |  | 41 |  | 19.1 | NP | NP | NP | 0 | A 2-4 | 1965 | 8.6 |  |  | 0.11 | 12.67 | argila arenosa marrom-amarelo-cinza
5 |  |  | 00-10 | [22 empty] | aterro de obra c/ pedras tijolos div. diametros
5 |  |  | 10-100 | [5 empty] | 100 | 59.9 |  | 27 |  | 10.8 | NP | NP | NP | 0 | A 2-4 | 2085 | 8.6 |  |  | 0.09 | 15.58 | argila arenosa marrom
6 |  |  | 00-05 | [22 empty] | camada vegetal
6 |  |  | 05-100 | [5 empty] | 100 | 64.4 |  | 34.1 |  | 17.1 | NP | NP | NP | 0 | A 2-4 | 2020 | 10.3 |  |  | 0.15 | 15.42 | argila arenosa marrom
7 |  |  | 00-10 | [22 empty] | aterro de obra marrom
7 |  |  | 10-100 | [5 empty] | 100 | 72.5 |  | 39.1 |  | 14.9 | NP | NP | NP | 0 | A 2-4 | 2079 | 9.3 |  |  | 0.12 | 13.46 | argila cinza-marrom
8 |  |  | 00-10 | [22 empty] | saibro amarelo
8 |  |  | 10-100 | [5 empty] | 100 | 67 |  | 30.3 |  | 10.4 | NP | NP | NP | 0 | A 2-4 | 2042 | 8.9 |  |  | 0.1 | 16.21 | argila marrom-cinza
9 |  |  | 00-20 | [22 empty] | saibro amarelo
9 |  |  | 20-35 | [22 empty] | argila marrom
9 |  |  | 35-100 | [5 empty] | 100 | 69.5 |  | 35.2 |  | 16.5 | NP | NP | NP | 0 | A 2-4 | 1881 | 10.5 |  |  | 0.35 | 13.14 | argila cinza-preta
10 |  |  | 00-10 | [22 empty] | saibro amarelo
10 |  |  | 10-25 | [22 empty] | argila marrom
ESTUDO GEOTÉCNICO DO SUBLEITO | [17 empty] | Laboratório de Solos - EPO - SMOV - PMPA | [7 empty] | AVENIDA CEL. MASSOT
PLANILHA COM RESULTADO DOS ENSAIOS | [25 empty] | Sec. Mun. Obras e Viação - PMPA