## SUBLEITO
LOCAL DA SONDAGEM |  |  |  |  | ANÁLISE GRANULOMÉTRICA | [9 empty] | ENSAIOS |  |  | CLASSIFI- |  | COMPACTAÇÃO |  | ISC |  |  |  | TIPO DE SOLO
[15 empty] | FÍSICOS |  |  | CAÇÃO |  | AASHTO
Nº | Estaca | Posi-ção | Profundida-de (cm) | Prof. NA (m) | 2" | 1" | 3/4" | 3/8" | Nº 4 | Nº 10 | Nº 20 | Nº 40 | Nº 60 | Nº 200 | LL (%) | LP (%) | IP (%) | IG | HRB | D. Máx | H Ot. | H | Dens. | Exp. | ISC | Classificação visual
10 |  |  | 25-100 | [5 empty] | 100 | 58.7 |  | 29.7 |  | 17 | NP | NP | NP | 0 | A 2-4 | 1431 | 25.9 |  |  | 1.8 | 6.68 | argila cinza-preta
11 |  |  | 00-15 | [22 empty] | saibro amarelo
11 |  |  | 15-37 | [22 empty] | saibro e brita de granito
11 |  |  | 37-100 | [5 empty] | 100 | 51.8 |  | 30.7 |  | 17.6 | NP | NP | NP | 0 | A 2-4 | 2069 | 8.7 |  |  | 0.11 | 13.3 | argila arenosa cinza
12 |  |  | 00-10 | [22 empty] | saibro amarelo
12 |  |  | 10-21 | [22 empty] | saibro rosa
12 |  |  | 21-100 | [5 empty] | 100 | 65.1 |  | 43 |  | 27.4 | 32.2 | 16.6 | 15.6 | 1 | A 2-6 | 1898 | 12.5 |  |  | 0.96 | 8.86 | argila amarela-cinza
13 |  |  | 00-18 | [22 empty] | saibro amarelo
13 |  |  | 18-33 | [22 empty] | saibro rosa
13 |  |  | 33-45 | [22 empty] | aterro de obra c/ argila
13 |  |  | 45-100 | [5 empty] | 100 | 67.2 |  | 40.7 |  | 17.8 | NP | NP | NP | 0 | A 2-4 | 2070 | 8.7 |  |  | 0.16 | 14.17 | argila arenosa marrom-cinza-chumbo
14 |  |  | 00-12 | [22 empty] | saibro amarelo
14 |  |  | 12-25 | [22 empty] | aterro c/ argila marrom
14 |  |  | 25-100 | [5 empty] | 100 | 57.8 |  | 30.4 |  | 13.1 | NP | NP | NP | 0 | A 2-4 | 2030 | 8.5 |  |  | 0.19 | 15.74 | argila arenosa marrom-amarelo-chumbo
ESTUDO GEOTÉCNICO DO SUBLEITO | [17 empty] | Laboratório de Solos - EPO - SMOV - PMPA | [7 empty] | AVENIDA CEL. MASSOT
PLANILHA COM RESULTADO DOS ENSAIOS | [25 empty] | S. Mun. Obras e Viação - PMPA