## Plan1
ESTUDOS GEOTÉCNICOS - SONDAGENS E RESULTADOS DE ENSAIOS
CIDADE: Porto Alegre
LOCAL: Rua João Wallig e Av. Dr. Nilo Peçanha
Local de Sondagem |  |  | NA | Análise Granulométrica | [9 empty] | Ensaio Físico |  | Classificação |  | Compactação |  | I.S.C |  |  |  | Tipo de Solo
Est. | hor | Prof. (m) |  | 2" | 1" | 3/4" | 3/8" | Nº 4 | Nº 10 | Nº 20 | Nº 40 | Nº 60 | Nº 200 | LL | IP | IG | AASHTO | D. Max. | h ót. | h | dens. | exp. | ISC | Classif. AASHTO | Classificação Visual
F - 01 | 1º | 0.00 - 0.20 | [22 empty] | REVESTIMENTO VEGETAL
F - 01 | 2º | 0.20 - 0.60 |  |  |  |  | 100 | 96 | 95 | 87 | 74 | 66 | 40 | 26 | 6 | 1 | A4 | 1799 | 13.7 | 13.7 | 1613 | 1.19 | 7 | Silte Arenoso | VARIEGADA
F - 01 | 3º | 0.60 - 1.20 | 0.90 | [5 empty] | 100 | 92 | 78 | 68 | 38 | 21 | 6 | 1 | A4 | 1953 | 10.9 | 11.2 | 1941 | 1.34 | 7 | Silte Arenoso | CINZA E ROSA
F - 02 | 1º | 0.00 - 0.20 | [22 empty] | REVESTIMENTO VEGETAL
F - 02 | 2º | 0.20 - 0.60 |  |  |  |  | 100 | 94 | 79 | 67 | 60 | 57 | 42 | 34 | 15 | 3 | A6 | 1783 | 14 | 14.2 | 1795 | 0.46 | 10 | Argila Arenosa | VERMELHA E CINZA
F - 02 | 3º | 0.60 - 1.20 | 0.95 |  |  | 100 | 96 | 95 | 90 | 83 | 75 | 70 | 49 | 35 | 15 | 5 | A6 | 1715 | 16.1 | 18.3 | 1735 | 0.99 | 10 | Argila Arenosa | VARIEGADA
F - 03 | 1º | 0.00 - 0.20 | [22 empty] | REVESTIMENTO VEGETAL
F - 03 | 2º | 0.20 - 0.55 | [6 empty] | 100 | 91 | 84 | 79 | 60 | 39 | 17 | 8 | A6 | 1673 | 18.89 | 18.7 | 1670 | .41 | 8 | Argila Arenosa | VARIEGADA
F - 03 | 3º | 0.55 - 1.50 | [6 empty] | 100 | 91 | 80 | 70 | 30 | NP | NP | 0 | A2.4 | 1889 | 11.3 | 11.6 | 1680 | 0.11 | 16 | Areia Silicosa | CINZA
F - 04 | 1º | 0.00 - 0.07 | [22 empty] | CBUQ
F - 04 | 2º | 0.07 - 0.19 | [22 empty] | CALÇAMENTO(PARALELEP)
F - 04 | 3º | 0.19 - 0.29 | [22 empty] | AREIA AMARELA
F - 04 | 4º | 0.29 - 1.00 | [22 empty] | SAIBRO ROSA E CINZA
F - 05 | 1º | 0.00 - 0.10 | [22 empty] | CBUQ
F - 05 | 2º | 0.10 - 0.25 | [22 empty] | BASE DE BRITA GRADUADA
F - 05 | 3º | 0.25 - 0.80 | [22 empty] | AREIA AMARELA