## relatorio
Local de Sondagem |  |  | PROF. | NA | ANÁLISE GRANULOMÉTRICA | [9 empty] | Ens. Fis. |  | Classific. |  | Compacta |  | I.S.C. |  |  |  | TIPO DE SOLO
Estaca | FURO | POSIÇÁO | cm |  | 2'' | 1'' | 3/4'' | 3/8'' | Nº 4 | Nº10 | Nº20 | Nº40 | Nº60 | Nº200 | LL | IP | IG | HRB | D Máx. | h ót. | h | Dens. | Exp. | ISC | Class. HBR | Classificação Visual
0+6,00 | 1 | LD | 0-10 | [22 empty] | ASFALTO
0+6,00 | 1 | LD | 10-20 | [22 empty] | SAIBRO SILTOSO ROSA
0+6,00 | 1 | LD | 20-80 |  |  |  | 100 | 100 | 99 | 95 | 83 | 76 | 70 | 61 | 45 | 22 | 11 | A-7-6 | 1771 | 15,5 | 10,8 | 1759 | 0.35 | 5,0 | AREIA ARENOSA | ARGILA SILTOSA MARROM C/ AMARELA
0+6,00 | 1 | LD | 80-140 | 138 |  |  | 100 | 99 | 97 | 93 | 83 | 73 | 55 | 27 | 22 | 6 | 0 | A-2-4 | 1878 | 11,0 | 15,3 | 1861 | 0,00 | 5,6 | AREIA SILTOSA | ARGILA ARENOSA MARROM
4+6,00 | 2 | E | 0-8 | [22 empty] | ASFALTO
4+6,00 | 2 | E | 8-18 | [22 empty] | SAIBRO SILTOSO ROSA
4+6,00 | 2 | E | 18-78 |  |  |  | 100 | 99.2 | 96.1 | 90.1 | 71.3 | 50.1 | 33.4 | 22.1 | 15 | 1 | 0 | A-2-4 | 2031 | 9,5 | 9,3 | 2019 | 0,00 | 10,0 | AREIA SILTOSA | ARGILA ARENOSA MARROM
4+6,00 | 2 | E | 78-140 | 135 |  |  |  | 100 | 100 | 99 | 95 | 88 | 43 | 10 | NL | NP | 0 | A-2-4 | 1807 | 10,2 | 9,9 | 1790 | 0,00 | 9,4 | AREIA SILTOSA | AREIA MEDIA MARROM
8+6,00 | 3 | LE | 0-8 | [22 empty] | ASFALTO
8+6,00 | 3 | LE | 8-24 | [22 empty] | ATERRO ARGILS C/ PEDRA MARROM
8+6,00 | 3 | LE | 24-70 |  |  | 100 | 98 | 89 | 80 | 69 | 50 | 40 | 33 | 26 | 21 | 6 | 0 | A-2-4 | 1928 | 10,9 | 10,5 | 1906 | 0,00 | 6,6 | AREIA SILTOSA | ARGILA ARENOSA C/ PEDRA
8+6,00 | 3 | LE | 70-140 | 135 |  |  | 100 | 100 | 98 | 94 | 86 | 82 | 59 | 22 | 17 | 1 | 0 | A-2-4 | 1908 | 11,1 | 11,0 | 1891 | 0,06 | 8,3 | AREIA SILTOSA | AREIA FINA CINZA
12+6,00 | 4 | E | 0-8 | [22 empty] | ASFALTO
12+6,00 | 4 | E | 8-40 |  |  | 100 | 98 | 93 | 88 | 81 | 61 | 51 | 46 | 39 | 30 | 14 | 2 | A-6 | 1841 | 12,2 | 12,0 | 1824 | 1,00 | 2,6 | ARGILA ARENOSA | ARGILA ARENOSA MARROM C/PEDRA
12+6,00 | 4 | E | 40-140 | 130 |  |  | 100 | 99 | 99 | 97 | 90 | 83 | 55 | 17 | NL | NP | 0 | A-2-4 | 1858 | 10,4 | 10,1 | 1839 | 0,00 | 26,1 |  | AREIA FINA CINZA C/ AMARELO
16+6,00 | 5 | LD | 0-8 | [22 empty] | ASFALTO
16+6,00 | 5 | LD | 8-18 | [22 empty] | SAIBRO SILTOSO ROSA
16+6,00 | 5 | LD | 18-50 |  |  | 100 | 98 | 96 | 89 | 76 | 56 | 42 | 32 | 21 | 18 | 1 | 0 | A-1-b | 1990 | 10,2 | 9,6 | 1973 | 0,00 | 8,4 | AREIA SILTOSA | ARGILA ARENOSA CINZA
16+6,00 | 5 | LD | 50-78 | 60 |  | 100 | 97 | 94 | 87 | 78 | 62 | 50 | 41 | 31 | 24 | 8 | 0 | A-2-4 | 1930 | 10,4 | 10,3 | 1916 | 0,13 | 5,2 | AREIA SILTOSA | ARGILA ARENOSA CINZA ESCURA
20+6,00 | 6 | E | 0-4 | [22 empty] | ASFALTO
20+6,00 | 6 | E | 4-17 | [22 empty] | ATERRO PEDRA IRREGULAR
20+6,00 | 6 | E | 17-140 |  |  |  | 100 | 98 | 94 | 83 | 52 | 31 | 25 | 19 | 31 | 9 | 0 | A-2-4 | 1819 | 13,1 | 12,9 | 1805 | 0,27 | 15,1 | AREIA SILTOSA | ARGILA ARENOSA MARROM C/AMARELO
24+6,00 | 7 | LE | 0-8 | [22 empty] | CAPA, REVEST. PRIMÁRIO SAIBRO
24+6,00 | 7 | LE | 8-140 |  | 100 | 97 | 95 | 87 | 84 | 64 | 45 | 32 | 26 | 18 | 20 | 6 | 0 | A-1-b | 2017 | 9,1 | 8,8 | 2009 | 0,00 | 11,9 | AREIA SILTOSA | ARGILA ARENOSA MARROM C/ PEDRAS
28+6,00 | 8 | E | 0-10 | [22 empty] | CAPA, REVEST. PRIMÁRIO SAIBRO
28+6,00 | 8 | E | 10-30 |  |  | 100 | 98 | 96 | 90 | 73 | 54 | 41 | 33 | 22 | 24 | 7 | 0 | A-2-4 | 1970 | 10,0 | 9,7 | 1948 | 0,00 | 8,0 | AREIA SILTOSA | SAIBRO SILTOSO C/ AMARELO
28+6,00 | 8 | E | 30-130 |  | 100 | 96 | 82 | 71 | 60 | 48 | 32 | 25 | 20 | 14 | 26 | 7 | 0 | A-2-4 | [7 empty] | ARGILA ARENOSA MARROM
32+6,00 | 9 | LD | 0-10 | [22 empty] | CAPA, REVEST. PRIMÁRIO SAIBRO
32+6,00 | 9 | LD | 10-60 |  |  |  | 100 | 98 | 93 | 79 | 61 | 53 | 47 | 36 | 24 | 9 | 1 | A-4 | 1945 | 9,9 | 10,2 | 1933 | 0,33 | 7,1 | SILTE ARENOSO | ARG. SILTOSA MARROM C/ PEDREG.
32+6,00 | 9 | LD | 60-95 * |  |  |  | 100 | 92 | 86 | 76 | 44 | 33 | 32 | 23 | 21 | 7 | 0 | A-2-4 | 2002 | 9,7 | 10,0 | 1991 | 0,00 | 6,9 | AREIA SILTOSA | ARGILA ARENOSA MARROM C/ PEDRAS
36+6,00 | 10 | E | 0-10 | [22 empty] | CAPA, REVEST. PRIMÁRIO SAIBRO
36+6,00 | 10 | E | 10-50 |  |  |  | 100 | 98 | 91 | 71 | 52 | 41 | 34 | 23 | 25 | 9 | 0 | A-2-4 | 1976 | 9,9 | 10,0 | 1955 | 0,00 | 5,5 | AREIA SILTOSA | SAIBRO SILTOSO ROSA
36+6,00 | 10 | E | 50-85 * |  |  | 100 | 98 | 94 | 87 | 76 | 56 | 42 | 34 | 24 | 23 | 7 | 0 | A-2-4 | 1953 | 9,7 | 9,4 | 1933 | 0,01 | 13,3 | AREIA SILTOSA | ARGILA ARENOSAAMARELA C/ PEDRA
40+6,00 | 11 | LE | 0-10 | [22 empty] | CAPA, REVEST. PRIMÁRIO SAIBRO
40+6,00 | 11 | LE | 10-70 * |  |  |  | 100 | 98 | 87 | 78 | 47 | 32 | 2 | 17 | 23 | 5 | 0 | A-1-b | 1990 | 10,0 | 9,8 | 1977 | 0,06 | 16,8 | AREIA SILTOSA | SAIBRO SILTOSO AMARELO
44+6,00 | 12 | E | 0-10 | [22 empty] | CAPA, REVEST. PRIMÁRIO SAIBRO
44+6,00 | 12 | E | 10-50 |  | 100 | 98 | 96 | 94 | 86 | 66 | 42 | 32 | 25 | 16 | 22 | 7 | 7 | A-7-6 | 2018 | 9,2 | 8,8 | 2006 | 0,00 | 10,8 | ARGILA ARENOSA | SAIBRO SILTOSO ROSA
44+6,00 | 12 | E | 50-115 * |  | 100 | 97 | 91.3 | 64 | 53.4 | 43.4 | 31.9 | 24.3 | 20.3 | 14.3 | 25 | 8 | 0 | A-2-4 | 1941 | 10.9 | 10.7 | 1929 | 0.02 | 5.2 | AREIA SILTOSA C/PEDREG | ARG. ARENOSA MARROM C/ PEDREG
OBSERVAÇÕES: |  |  |  | LEGENDA |  |  |  |  | ENCOP ENGENHARIA LTDA
DATA DA SONDAGEM:05/07/01 |  |  |  | E=EIXO | [14 empty] | AVENIDA BEIRA RIO | [6 empty] | DATA: 27/07/01
TEMPO BOM |  |  |  | LE=LADO ESQUERDO | [14 empty] | TRECHO: Rua Euclides Goulart - Rua Pinheiro Machado | [6 empty] | FOLHA: 01
LD=LADO DIREITO
ORIGINAL