## relatorio
Local de Sondagem |  |  | PROF. | NA | ANÁLISE GRANULOMÉTRICA | [9 empty] | Ens. Fis. |  | Classific. |  | Compacta |  | I.S.C. |  |  |  | TIPO DE SOLO
Estaca | FURO | POSIÇÁO | cm |  | 2'' | 1'' | 3/4'' | 3/8'' | Nº 4 | Nº10 | Nº20 | Nº40 | Nº60 | Nº200 | LL | IP | IG | HRB | D Máx. | h ót. | h | Dens. | Exp. | ISC | Class. HBR | Classificação Visual
48+6,00 | 13 | LD | 0-10 | [22 empty] | CAPA RESTIMENTO PRIMÁRIO SAIBRO
48+6,00 | 13 | LD | 10-80 * |  |  |  | 100 | 96 | 84 | 73 | 46 | 33 | 26 | 10 | 19 | 3 | 0 | A-1-B | 2033 | 9,4 | 9,3 | 2016 | 0,00 | 11,9 | AREIA SILTOSA | ARGILA SILTOSA ROSA ALTERADA
49+6,00 | 13A | LE | 0-12 | [22 empty] | CAPA, REVEST. PRIMÁRIO SAIBRO
49+6,00 | 13A | LE | 12-126 |  |  |  | 100 | 95 | 88 | 74 | 53 | 41 | 35 | 28 | 22 | 6 | 0 | A-2-4 | 2005 | 10,6 | 10,9 | 1997 | 0,03 | 8,9 | AREIA SILTOSA | ARGILA ARENOSA MARROM C/ PEDREG.
50+6,00 | 14 | E | 0-10 | [22 empty] | CAPA RESTIMENTO PRIMÁRIO SAIBRO
50+6,00 | 14 | E | 10-35 |  |  |  | 100 | 98 | 90 | 71 | 47 | 34 | 27 | 17 | 22 | 6 | 0 | A-1-B | 1991 | 10,3 | 10,4 | 1985 | 0,00 | 6,7 | AREIA SILTOSA | SAIBRO SILTOSO ROSA
50+6,00 | 14 | E | 35-80 |  |  |  | 100 | 98.8 | 93.5 | 74.1 | 54.9 | 43.2 | 35.4 | 27 | 26 | 8 | 0 | A-2-4 | 1953 | 11,3 | 9,5 | 1939 | 0,05 | 6,6 | AREIA SILTOSA | ARGILA AREN. MARROM C/ AMARELO
50+6,00 | 14 | E | 80-115 * |  |  | 100 | 99 | 97.8 | 95.6 | 90 | 76.2 | 62 | 54 | 41.4 | 17 | 5 | 2 | A-4 | 2031 | 9,1 | 8,4 | 2022 | 0,00 | 10,3 | SILTE ARENOSO | ARGILA AREN. MARROM C/ AMARELO
54+6,00 | 15 | LE | 0-10 | [22 empty] | CAPA RESTIMENTO PRIMÁRIO SAIBRO
54+6,00 | 15 | LE | 10-110 * |  | 100 | 99 | 95 | 83 | 70 | 55 | 39 | 31 | 25 | 18 | 23 | 7 | 0 | A-2-4 | 1980 | 9,3 | 9,5 | 1958 | 0,00 | 8,0 | AREIA SILTOSA C/ PEDREG | ARGILA ARENOSA MARROM C/PEDREG
58+6,00 | 16 | E | 0-10 | [22 empty] | CAPA RESTIMENTO PRIMÁRIO SAIBRO
58+6,00 | 16 | E | 10-68 * |  |  | 100 | 100 | 99 | 97 | 73 | 49 | 36 | 29 | 20 | 23 | 7 | 0 | A-2-4 | 1995 | 9,5 | 9,8 | 1980 | 0,00 | 5,5 | AREIA SILTOSA | ALTERAÇÃO GRANITO ROSA
62+6,00 | 17 | LD | 0-12 | [22 empty] | CAPA RESTIMENTO PRIMÁRIO SAIBRO
62+6,00 | 17 | LD | 12-65 |  |  |  | 100 | 100 | 95 | 73 | 43 | 26 | 20 | 15 | 22 | 5 | 0 | A-1-B | 1981 | 10,4 | 10,6 | 1966 | 0,06 | 8,9 | AREIA SILTOSA | ALTERAÇÃO GRANITO ROSA
62+6,00 | 17 | LD | 65-105 * |  |  |  | 100 | 98 | 94 | 84 | 58 | 24 | 10 | 5 | NL | NP | 0 | A-1-B | 1789 | 9,6 | 9,8 | 1771 | 0,42 | 1,2 | AREIA SILTOSA | AREIA MÉDIA AMARELA
66+6,00 | 18 | E | 0-10 | [22 empty] | CAPA RESTIMENTO PRIMÁRIO SAIBRO
66+6,00 | 18 | E | 10-115 * |  |  | 100 | 100 | 91 | 67 | 51 | 32 | 19 | 16 | 12 | 23 | 6 | 0 | A-1-B | 1966 | 9,2 | 9,5 | 1949 | 0,00 | 24,9 | AREIA SILTOSA C/ PEDREG | ALTERAÇÃO GRANITO ROSA
67+16,00 | 19 | E | 0-10 | [22 empty] | CAPA RESTIMENTO PRIMÁRIO SAIBRO
67+16,00 | 19 | LE | 10-55 |  |  |  | 100 | 99 | 87 | 61 | 40 | 24 | 16 | 10 | 26 | 7 | 0 | A-2-4 | 1979 | 9,5 | 9,8 | 1963 | 0,16 | 13,8 | AREIA SILTOSA | SAIBRO SILTOSO CINZA
67+16,00 | 19 | LE | 55-130 |  | 100 | 95.4 | 93 | 86 | 79 | 65 | 46 | 26 | 22 | 17 | 21 | 5 | 0 | A-1-B | 1999 | 11 | 11,2 | 1985 | 0,00 | 11,9 | AREIA SILTOSA C/ PEDREG | ALTERAÇÃO GRANITO ROSA ARGILOSO
69+16,00 | 20 | E | 0-10 | [22 empty] | CAPA RESTIMENTO PRIMÁRIO SAIBRO
69+16,00 | 20 | E | 10-60 * |  | 100 | 83,9 | 80 | 78 | 72 | 57 | 34 | 23 | 19 | 14 | 22 | 6 | 0 | A-1-B | 2002 | 10,8 | 11 | 1992 | 0,00 | 6,2 | AREIA SILTOSA C/ PEDREG | ALTERAÇÃO GRANITO ROSA
73+16,00 | 21 | LD | 0-10 | [22 empty] | CAPA RESTIMENTO PRIMÁRIO SAIBRO
73+16,00 | 21 | LD | 10-100 * |  |  | 100 | 97 | 83 | 67 | 50 | 32 | 21 | 15 | 12 | 15 | 3 | 0 | A-1-A | 2017 | 10,1 | 10,3 | 2005 | 0,06 | 18,8 | AREIA SILTOSA C/ PEDREG | ALTERAÇÃO GRANITO ROSA ARGILOSO
77+16,00 | 22 | E | 0-10 | [22 empty] | CAPA RESTIMENTO PRIMÁRIO SAIBRO
77+16,00 | 22 | E | 10-95 * |  | 100 | 95.4 | 95 | 82 | 68 | 52 | 35 | 25 | 21 | 16 | 24 | 5 | 0 | A-1-B | 1982 | 10,7 | 10,9 | 1966 | 0,16 | 13,2 | AREIA SILTOSA C/ PEDREG | ALTERAÇÃO GRANITO ROSA
81+16,00 | 23 | LE | 0-12 | [22 empty] | CAPA RESTIMENTO PRIMÁRIO SAIBRO
81+16,00 | 23 | LE | 12-90 * |  |  |  | 100 | 96 | 86 | 65 | 44 | 26 | 18 | 12 | 28 | 8 | 0 | A-2-4 | 1946 | 11,1 | 11,4 | 1929 | 0,19 | 14,8 | AREIA SILTOSA | ALTERAÇÃO GRANITO CINZA
85+16,00 | 24 | E | 0-7 | [22 empty] | CAPA RESTIMENTO PRIMÁRIO SAIBRO
85+16,00 | 24 | E | 7-40 |  |  | 100 | 99 | 94 | 88 | 77 | 64 | 50 | 42 | 32 | 17 | 4 | 0 | A-2-4 | 2003 | 10,2 | 10,4 | 1986 | 0,11 | 14,1 | AREIA SILTOSA | ARGILA ARENOSA MARROM ESCURA
85+16,00 | 24 | E | 40-100 * |  | 100 | 82.3 | 79 | 66 | 57 | 44 | 26 | 16 | 13 | 9 | 21 | 6 | 0 | A-2-A | 1977 | 10,7 | 10,9 | 1969 | 0,00 | 20,9 | AREIA SILTOSA C/ PEDREG | ALTERAÇÃO GRANITO ROSA
89+16,00 | 25 | LD | 0-10 | [22 empty] | CAPA RESTIMENTO PRIMÁRIO SAIBRO
89+16,00 | 25 | LD | 10-115 * |  |  |  | 100 | 98 | 93 | 83 | 62 | 48 | 42 | 31 | 19 | 5 | 0 | A-2-4 | 2019 | 9,4 | 9,6 | 2001 | 0,03 | 9,1 | AREIA SILTOSA | ARGILA ARENOSA MARROM C/PEDREG
OBSERVAÇÕES: |  |  |  | LEGENDA |  |  |  |  | ENCOP ENGENHARIA LTDA
DATA DA SONDAGEM:17/07/01 |  |  |  | E=EIXO | [14 empty] | AVENIDA BEIRA RIO | [6 empty] | DATA: 27/07/01
TEMPO BOM |  |  |  | LE=LADO ESQUERDO | [14 empty] | TRECHO: Rua Euclides Goulart - Rua Pinheiro Machado | [6 empty] | FOLHA: 01
LD=LADO DIREITO