## Plan1
PREFEITURA MUNICIPAL DE PORTO ALEGRE
SECRETARIA MUNICIPAL DE OBRAS E VIAÇÃO
LABORATÓRIO DE SOLOS - EPO
INTERESSADO: LABORATÓRIO DE SOLOS
LOCAL: RUA ESPLÊNDIDA
TRECHO:
DATA:24/03/99
CARACTERIZAÇÃO | [11 empty] | ÍNDICE SUPORTE CALIFORNIA |  |  |  | TIPOS DE SOLO
FURO | PROF. | REG. | Limites de Atterberg |  |  | Granulometria |  |  |  | IG | CLASS | AMOSTRAS MOLDADAS |  |  |  | CLASSIFICAÇÃO
| (cm) | no | LL | LP | IP | % Acumulada que Passa |  |  |  |  | HRB. | Den. Max | hot | CBR | EPX | VISUAL
|  |  | (%) | (%) | (%) | # 4 | # 10 | # 40 | #200 |  |  | g/cm3 | (%) | (%) | (%)
1 | 00-08 | [14 empty] | Saibro Amarelo
1 | 08-18 | [14 empty] | Argila com Aterro
1 | 18-100 | 120-99 | 39,6 | 23,9 | 15,7 | 100 | 45,4 | 28,5 | 12,5 | 0 | A2 - 6 | 1951 | 11,0 | 12,67 | 0,09 | Argila Marrom
2 | 00-11 | [14 empty] | Saibro Amarelo
2 | 11-19 | [14 empty] | Argila com Aterro
2 | 19-100 | 121-99 | NP | NP | NP | 100 | 62,2 | 41,2 | 22,4 | 0 | A2 - 4 | 1735 | 20,0 | 9,35 | 0,31 | Argila Marrom
3 | 00-100 | 126-99 | NP | NP | NP | 100 | 56,0 | 34,2 | 15,8 | 0 | A2 - 4 | 1698 | 20,7 | 10,95 | 0,23 | Saibro Amarelo
4 | 00-100 | 127-99 | NP | NP | NP | 100 | 51,4 | 31,3 | 12,0 | 0 | A2 - 4 | 1684 | 20,6 | 9,86 | 0,08 | Saibro Amarelo
5 | 00-07 | [14 empty] | Saibro Amarelo
5 | 07-100 | 128-99 | NP | NP | NP | 100 | 67,7 | 44,0 | 9,7 | 0 | A2 - 4 | 1677 | 21,0 | 8,66 | 0,20 | Argila Rosa
6 | 00-100 | 129-99 | NP | NP | NP | 100 | 53,9 | 28,3 | 6,6 | 0 | A2 - 4 | 2049 | 8,6 | 23,9 | 0,15 | Saibro Rosa